## Data
SETING DARI NOL
| DATA PENURUNAN AKIBAT TIMBUNAN | [18 empty] | DATA PENURUNAN AKIBAT TIMBUNAN
|  |  | Judul |  | : Uji beban timbunan skala kecil laboratorium |  |  |  |  | Jumlah tiang |  | : 18 L 15 Monolit |  |  | Berat | : | [5 empty] | Judul |  | : Uji beban timbunan skala kecil laboratorium |  |  |  |  | Jumlah tiang |  | : 18 L 15 Monolit |  |  | Berat | :
|  |  | Dikerjakan |  | : Aazokhi Waruwu |  |  |  |  | Tanggal |  | : 29/8/2016 |  |  | Tebal per lapis | : 3,8 cm | [5 empty] | Dikerjakan |  | : |  |  |  |  | Tanggal |  | : 29/8/2016 |  |  | Tebal per lapis | : 3,8 cm
[10 empty] | : 8 Juni 2014 | [18 empty] | : 8 Juni 2014
| Lapis / Waktu |  |  |  | Penurunan (mm) | [14 empty] | Lapis / Waktu |  |  |  | No. / Pembacaan Dial Penurunan
| Hari 1 | H (cm) | Dt(m/j) | Pkl/t(jam) | 1 | 2 | 3 | 4 | 5 | 6 | 7 | 8 | 9 | 10 | 11 | 12 | 13 | 14 | 15 | Hari 1 | H (cm) | Dt(m/j) | Pkl/t(jam) | 1 | 2 | 3 | 4 | 5 | 6 | 7 | 8 | 9 | 10 | 11 | 12 | 13 | 14 | 15
| Hari-1 | 0 | [17 empty] | Hari-1 | 0 | 0 | 0
|  |  | 0.5 |  | 11.8 | 12 | 11.32 | 11.04 | 11 | 11.15 | 11.16 | 11.18 | 11.06 | 11.71 | 11.13 |  |  |  |  | 0 | 0 | 0.5 | 0 | 1180 | 1200 | 1132 | 1104 | 1100 | 1115 | 1116 | 1118 | 1106 | 1171 | 1113
|  |  | 1 |  | 15.34 | 15.01 | 14.04 | 13.84 | 13.66 | 13.67 | 13.55 | 13.63 | 13.4 | 12.86 | 13.06 |  |  |  |  | 0 | 0 | 1 | 0 | 1534 | 1501 | 1404 | 1384 | 1366 | 1367 | 1355 | 1363 | 1340 | 1286 | 1306
3.8 | Lapis 1 | 3.8 | 3 | 3 | 15.65 | 18.18 | 17.07 | 16.79 | 16.54 | 16.39 | 16.12 | 15.85 | 15.79 | 15.07 | 14.98 |  |  |  |  | Lapis 1 | 3.8 | 3 | 3 | 1565 | 1818 | 1707 | 1679 | 1654 | 1639 | 1612 | 1585 | 1579 | 1507 | 1498
0.125 |  |  | 0.5 |  | 30.28 | 30.91 | 29.84 | 28.21 | 28.57 | 29.25 | 28.82 | 28.32 | 25.96 | 25.46 | 24.52 |  |  |  |  | 0 | 0 | 0.5 | 0 | 3028 | 3091 | 2984 | 2821 | 1203 | 1286 | 1270 | 2832 | 2596 | 2546 | 2452
|  |  | 1 |  | 33.37 | 33.99 | 32.74 | 31.09 | 30.33 | 29.93 | 30.4 | 30.81 | 28.49 | 27.81 | 27.71 |  |  |  |  | 0 | 0 | 1 | 0 | 3337 | 3399 | 3274 | 3109 | 1379 | 1354 | 1428 | 3081 | 2849 | 2781 | 2771
7.6 | Lapis 2 | 7.6 | 3 | 6 | 36.11 | 36.62 | 35.31 | 33.51 | 32.69 | 32.32 | 32.72 | 33.17 | 30.69 | 29.81 | 29.82 |  |  |  |  | Lapis 2 | 7.6 | 3 | 6 | 3611 | 3662 | 3531 | 3351 | 1615 | 1593 | 1660 | 3317 | 3069 | 2981 | 2982
|  |  | 0.5 |  | 34.18 | 34.56 | 33.23 | 31.57 | 31.23 | 31.36 | 30.74 | 31.26 | 28.84 | 27.85 | 27.97 |  |  |  |  | 0 | 0 | 0.5 | 0 | 3418 | 3456 | 3323 | 3157 | 1469 | 1497 | 1462 | 3126 | 2884 | 2785 | 2797
3.8 | Lapis 1 | 3.8 | 2 | 8 | 34.06 | 34.34 | 33.02 | 31.37 | 30.54 | 31.16 | 30.56 | 31.09 | 28.68 | 27.7 | 27.83 |  |  |  |  | Lapis 1 | 3.8 | 2 | 8 | 3406 | 3434 | 3302 | 3137 | 1400 | 1477 | 1444 | 3109 | 2868 | 2770 | 2783
3.8 | Hari-2 | 3.8 |  |  | 34 | 34.26 | 32.94 | 31.31 | 30.45 | 31.06 | 30.46 | 30.98 | 28.6 | 27.59 | 27.7 |  |  |  |  | Hari-2 | 3.8 | 0 | 0 | 3400 | 3426 | 3294 | 3131 | 1391 | 1467 | 1434 | 3098 | 2860 | 2759 | 2770
|  |  | 0.5 |  | 36.77 | 37.39 | 36.35 | 34.08 | 33.33 | 33.9 | 33.25 | 33.76 | 31.09 | 30.09 | 30.09 |  |  |  |  | 0 | 0 | 0.5 | 0 | 277 | 313 | 341 | 277 | 288 | 284 | 279 | 278 | 249 | 250 | 239
|  |  | 1 |  | 37.79 | 38.14 | 37.13 | 34.73 | 33.94 | 34.51 | 33.86 | 34.36 | 31.64 | 30.62 | 30.61 |  |  |  |  | 0 | 0 | 1 | 0 | 379 | 388 | 419 | 342 | 349 | 345 | 340 | 338 | 304 | 303 | 291
7.6 | Lapis 2 | 7.6 | 2 | 26 | 38.57 | 38.9 | 37.86 | 35.43 | 34.63 | 35.17 | 34.49 | 34.99 | 32.23 | 31.17 | 31.13 |  |  |  |  | Lapis 2 | 7.6 | 2 | 26 | 457 | 464 | 492 | 412 | 418 | 411 | 403 | 401 | 363 | 358 | 343
|  |  | 0.5 |  | 44.9 | 45.18 | 43.73 | 40.99 | 40.06 | 40.48 | 39.51 | 39.83 | 36.84 | 35.47 | 35.07 |  |  |  |  | 0 | 0 | 0.5 | 0 | 1090 | 1092 | 1079 | 968 | 961 | 942 | 905 | 885 | 824 | 788 | 737
|  |  | 1 |  | 46.95 | 47.08 | 45.46 | 42.75 | 41.73 | 42.04 | 41.05 | 41.21 | 38.32 | 36.77 | 36.22 |  |  |  |  | 0 | 0 | 1 | 0 | 1295 | 1282 | 1252 | 1144 | 1128 | 1098 | 1059 | 1023 | 972 | 918 | 852
11.4 | Lapis 3 | 11.4 | 3 | 29 | 49.86 | 49.95 | 48.17 | 45.38 | 44.3 | 44.59 | 43.35 | 43.41 | 40.48 | 38.73 | 38.06 |  |  |  |  | Lapis 3 | 11.4 | 3 | 29 | 1586 | 1569 | 1523 | 1407 | 1385 | 1353 | 1289 | 1243 | 1188 | 1114 | 1036
|  | 0.2083333 | 0.5 |  | 48.78 | 48.8 | 47.04 | 44.38 | 43.25 | 43.53 | 42.26 | 42.46 | 39.59 | 37.85 | 37.31 |  |  |  |  | 0 | 0.2083333 | 0.5 | 0 | 1478 | 1454 | 1410 | 1307 | 1280 | 1247 | 1180 | 1148 | 1099 | 1026 | 961
7.6 | Lapis 2 | 7.6 | 1 | 30 | 48.72 | 48.72 | 46.97 | 44.3 | 43.19 | 43.47 | 42.2 | 42.4 | 39.53 | 37.81 | 37.27 |  |  |  |  | Lapis 2 | 7.6 | 1 | 30 | 1472 | 1446 | 1403 | 1299 | 1274 | 1241 | 1174 | 1142 | 1093 | 1022 | 957
|  |  | 0.5 |  | 45.99 | 45.92 | 44.41 | 41.83 | 40.7 | 41.01 | 39.79 | 39.84 | 37.29 | 35.53 | 35.03 |  |  |  |  | 0 | 0 | 0.5 | 0 | 1199 | 1166 | 1147 | 1052 | 1025 | 995 | 933 | 886 | 869 | 794 | 733
3.8 | Lapis 1 | 3.8 | 2 | 32 | 45.28 | 45.19 | 43.69 | 41.18 | 40.05 | 40.32 | 39.14 | 39.18 | 36.7 | 34.96 | 34.47 |  |  |  |  | Lapis 1 | 3.8 | 2 | 32 | 1128 | 1093 | 1075 | 987 | 960 | 926 | 868 | 820 | 810 | 737 | 677
3.8 | Hari-3 | 3.8 |  |  | 44.39 | 44.29 | 42.79 | 40.4 | 39.27 | 39.54 | 38.37 | 38.41 | 36.04 | 34.28 | 33.78 |  |  |  |  | Hari-3 | 3.8 | 0 | 0 | 1039 | 1003 | 985 | 909 | 882 | 848 | 791 | 743 | 744 | 669 | 608
|  |  | 0.5 |  | 46 | 46.39 | 44.39 | 42.49 | 41.13 | 41.25 | 40.12 | 39.96 | 38.26 | 36.34 | 35.74 |  |  |  |  | 0 | 0 | 0.5 | 0 | 161 | 210 | 160 | 209 | 186 | 171 | 175 | 155 | 222 | 206 | 196
7.6 | Lapis 2 | 7.6 | 1 | 49 | 46.37 | 46.72 | 44.66 | 42.92 | 41.54 | 41.61 | 40.44 | 40.25 | 38.71 | 36.69 | 36.02 |  |  |  |  | Lapis 2 | 7.6 | 1 | 49 | 198 | 243 | 187 | 252 | 227 | 207 | 207 | 184 | 267 | 241 | 224
|  |  | 0.5 |  | 49.4 | 49.79 | 47.64 | 45.74 | 44.36 | 44.48 | 43.23 | 43.21 | 41.23 | 39.28 | 38.58 |  |  |  |  | 0 | 0 | 0.5 | 0 | 501 | 550 | 485 | 534 | 509 | 494 | 486 | 480 | 519 | 500 | 480
11.4 | Lapis 3 | 11.4 | 1 | 50 | 49.89 | 50.27 | 48.1 | 46.18 | 44.8 | 44.9 | 43.64 | 43.62 | 41.61 | 39.65 | 39.02 |  |  |  |  | Lapis 3 | 11.4 | 1 | 50 | 550 | 598 | 531 | 578 | 553 | 536 | 527 | 521 | 557 | 537 | 524
|  |  | 0.5 |  | 54.33 | 54.84 | 52.19 | 50.32 | 48.87 | 48.91 | 47.5 | 47.28 | 45.34 | 43.27 | 42.22 |  |  |  |  | 0 | 0 | 0.5 | 0 | 994 | 1055 | 940 | 992 | 960 | 937 | 913 | 887 | 930 | 899 | 844
|  |  | 1 |  | 55.69 | 56.18 | 53.38 | 51.62 | 50.11 | 50.09 | 48.62 | 48.33 | 46.52 | 44.36 | 43.17 |  |  |  |  | 0 | 0 | 1 | 0 | 1130 | 1189 | 1059 | 1122 | 1084 | 1055 | 1025 | 992 | 1048 | 1008 | 939
15.2 | Lapis 4 | 15.2 | 3 | 53 | 58.23 | 58.63 | 55.73 | 54 | 52.42 | 52.34 | 50.82 | 50.45 | 48.67 | 46.44 | 45.14 |  |  |  |  | Lapis 4 | 15.2 | 3 | 53 | 1384 | 1434 | 1294 | 1360 | 1315 | 1280 | 1245 | 1204 | 1263 | 1216 | 1136
11.4 | Lapis 3 | 11.4 | 0.5 | 53.5 | 57.74 | 58.08 | 55.23 | 53.52 | 51.94 | 51.81 | 50.31 | 49.8 | 48.16 | 45.93 | 44.7 |  |  |  |  | Lapis 3 | 11.4 | 0.5 | 53.5 | 1335 | 1379 | 1244 | 1312 | 1267 | 1227 | 1194 | 1139 | 1212 | 1165 | 1092
7.6 | Lapis 2 | 7.6 | 0.5 | 54 | 56.11 | 56.41 | 53.66 | 52.03 | 50.4 | 50.28 | 48.81 | 48.61 | 46.8 | 44.53 | 43.36 |  |  |  |  | Lapis 2 | 7.6 | 0.5 | 54 | 1172 | 1212 | 1087 | 1163 | 1113 | 1074 | 1044 | 1020 | 1076 | 1025 | 958
|  |  | 0.5 |  | 53.23 | 54.1 | 50.78 | 49.34 | 47.63 | 47.51 | 46.09 | 45.72 | 44.3 | 41.96 | 40.96 |  |  |  |  | 0 | 0 | 0.5 | 0 | 884 | 981 | 799 | 894 | 836 | 797 | 772 | 731 | 826 | 768 | 718
3.8 | Lapis 1 | 3.8 | 2 | 56 | 52.95 | 52.85 | 50.2 | 48.84 | 47.15 | 47.02 | 45.62 | 45.23 | 43.86 | 41.52 | 40.41 |  |  |  |  | Lapis 1 | 3.8 | 2 | 56 | 856 | 856 | 741 | 844 | 788 | 748 | 725 | 682 | 782 | 724 | 663
3.8 | Hari-4 | 3.8 |  |  | 50.72 | 50.89 | 48.27 | 47.15 | 45.46 | 45.32 | 43.91 | 43.54 | 42.43 | 40.06 | 39.01 |  |  |  |  | Hari-4 | 3.8 | 0 | 0 | 633 | 660 | 548 | 675 | 619 | 578 | 554 | 513 | 639 | 578 | 523
|  |  | 0.5 |  | 52.72 | 53.86 | 50.33 | 48.96 | 47.31 | 47.15 | 45.72 | 45.35 | 44.08 | 41.75 | 40.58 |  |  |  |  | 0 | 0 | 0.5 | 0 | 833 | 957 | 754 | 856 | 804 | 761 | 735 | 694 | 804 | 747 | 680
7.6 | Lapis 2 | 7.6 | 1 | 73 | 53.06 | 53.24 | 50.71 | 49.31 | 47.65 | 47.49 | 46.06 | 45.69 | 44.39 | 42.06 | 40.9 |  |  |  |  | Lapis 2 | 7.6 | 1 | 73 | 867 | 895 | 792 | 891 | 838 | 795 | 769 | 728 | 835 | 778 | 712
|  |  | 0.5 |  | 55.55 | 55.73 | 53.1 | 51.5 | 49.88 | 49.73 | 48.23 | 47.79 | 46.34 | 43.06 | 42.74 |  |  |  |  | 0 | 0 | 0.5 | 0 | 1116 | 1144 | 1031 | 1110 | 1061 | 1019 | 986 | 938 | 1030 | 878 | 896
11.4 | Lapis 3 | 11.4 | 1 | 74 | 55.97 | 56.21 | 53.57 | 51.95 | 50.32 | 50.17 | 48.66 | 49.21 | 46.73 | 43.44 | 43.13 |  |  |  |  | Lapis 3 | 11.4 | 1 | 74 | 1158 | 1192 | 1078 | 1155 | 1105 | 1063 | 1029 | 1080 | 1069 | 916 | 935
|  |  | 0.5 |  | 58.84 | 59.03 | 56.1 | 54.48 | 52.57 | 52.39 | 50.8 | 50.37 | 48.95 | 46.27 | 45.05 |  |  |  |  | 0 | 0 | 0.5 | 0 | 1445 | 1474 | 1331 | 1408 | 225 | 222 | 214 | 1196 | 1291 | 1199 | 1127
15.2 | Lapis 4 | 15.2 | 1 | 75 | 59.4 | 59.54 | 56.57 | 54.93 | 53.02 | 52.81 | 51.2 | 50.75 | 49.32 | 46.63 | 45.37 |  |  |  |  | Lapis 4 | 15.2 | 1 | 75 | 1501 | 1525 | 1378 | 1453 | 270 | 264 | 254 | 1234 | 1328 | 1235 | 1159
|  |  | 0.5 |  | 62.78 | 62.88 | 59.4 | 57.92 | 55.87 | 55.49 | 53.74 | 53.2 | 51.82 | 48.82 | 47.22 |  |  |  |  | 0 | 0 | 0.5 | 0 | 1839 | 1859 | 1661 | 1752 | 555 | 532 | 508 | 1479 | 1578 | 1454 | 1344
|  |  | 1 |  | 64.03 | 65.08 | 60.45 | 59.08 | 56.95 | 56.52 | 54.7 | 54.11 | 52.82 | 49.72 | 48.96 |  |  |  |  | 0 | 0 | 1 | 0 | 1964 | 2079 | 1766 | 1868 | 663 | 635 | 604 | 1570 | 1678 | 1544 | 1518
19 | Lapis 5 | 19 | 3 | 78 | 66.37 | 66.3 | 62.41 | 61.09 | 58.9 | 58.38 | 56.45 | 55.74 | 54.53 | 51.22 | 49.39 |  |  |  |  | Lapis 5 | 19 | 3 | 78 | 2198 | 2201 | 1962 | 2069 | 858 | 821 | 779 | 1733 | 1849 | 1694 | 1561
15.2 | Lapis 4 | 15.2 | 0.25 | 78.25 | 66.07 | 66.08 | 62.24 | 60.69 | 58.69 | 58.2 | 56.3 | 55.62 | 54.18 | 50.9 | 49.32 |  |  |  |  | Lapis 4 | 15.2 | 0.25 | 78.25 | 2168 | 2179 | 1945 | 2029 | 837 | 803 | 764 | 1721 | 1814 | 1662 | 1554
11.4 | Lapis 3 | 11.4 | 0.25 | 78.5 | 65.14 | 65.07 | 61.36 | 60.86 | 57.82 | 57.36 | 55.53 | 54.86 | 53.46 | 50.14 | 48.64 |  |  |  |  | Lapis 3 | 11.4 | 0.25 | 78.5 | 2075 | 2078 | 1857 | 2046 | 750 | 719 | 687 | 1645 | 1742 | 1586 | 1486
7.6 | Lapis 2 | 7.6 | 0.25 | 79 | 63.56 | 64.46 | 59.87 | 59.51 | 56.38 | 55.96 | 54.22 | 53.55 | 51.22 | 48.88 | 47.48 |  |  |  |  | Lapis 2 | 7.6 | 0.25 | 79 | 1917 | 2017 | 1708 | 1911 | 606 | 579 | 556 | 1514 | 1518 | 1460 | 1370
|  |  | 0.5 |  | 60.33 | 59.76 | 56.62 | 55.63 | 53.66 | 53.24 | 51.45 | 50.62 | 49.5 | 46.12 | 43.84 |  |  |  |  | 0 | 0 | 0.5 | 0 | 1594 | 1547 | 1383 | 1523 | 334 | 307 | 279 | 1221 | 1346 | 1184 | 1006
3.8 | Lapis 1 | 3.8 | 1 | 80 | 60.03 | 59.47 | 56.33 | 55.35 | 53.39 | 52.98 | 51.18 | 50.35 | 49.26 | 45.9 | 43.6 |  |  |  |  | Lapis 1 | 3.8 | 1 | 80 | 1564 | 1518 | 1354 | 1495 | 307 | 281 | 252 | 1194 | 1322 | 1162 | 982
3.8 | Hari-5 | 3.8 |  |  | 57.99 | 57.55 | 54.44 | 52.73 | 50.75 | 50.36 | 49.54 | 48.77 | 46.93 | 43.57 | 43.31 |  |  |  |  | Hari-5 | 3.8 | 0 | 0 | 1360 | 1326 | 1165 | 1233 | 43 | 19 | 88 | 1036 | 1089 | 929 | 953
7.6 | Lapis 2 | 7.6 | 0.5 | 96.5 | 59.41 | 59.71 | 56.66 | 54.66 | 53.75 | 53.29 | 52.65 | 49.44 | 48.68 | 45.42 | 44.2 |  |  |  |  | Lapis 2 | 7.6 | 0.5 | 96.5 | 1502 | 1542 | 1387 | 1426 | 343 | 312 | 399 | 1103 | 1264 | 1114 | 1042
11.4 | Lapis 3 | 11.4 | 0.5 | 97 | 61.68 | 62.19 | 58.13 | 56.86 | 55.12 | 54.72 | 53.1 | 51.85 | 51.84 | 48.47 | 48.05 |  |  |  |  | Lapis 3 | 11.4 | 0.5 | 97 | 1729 | 1790 | 1534 | 1646 | 480 | 455 | 444 | 1344 | 316 | 305 | 385
|  |  | 0.5 |  | 65.24 | 64.98 | 60.62 | 60.31 | 57.48 | 57.07 | 55.45 | 54.09 | 53.95 | 49.52 | 49.1 |  |  |  |  | 0 | 0 | 0.5 | 0 | 2085 | 2069 | 1783 | 1991 | 716 | 690 | 679 | 1568 | 527 | 410 | 490
15.2 | Lapis 4 | 15.2 | 1 | 98 | 65.69 | 65.532 | 61.676 | 60.634 | 58.134 | 57.82 | 56.17 | 55.026 | 54.772 | 50.552 | 49.274 |  |  |  |  | Lapis 4 | 15.2 | 1 | 98 | 2130 | 2124.2 | 1888.6 | 2023.4 | 65.4 | 75 | 72 | 1661.6 | 609.2 | 513.2 | 507.4
|  |  | 0.5 |  | 65.99 | 65.9 | 62.38 | 60.85 | 58.57 | 58.32 | 56.65 | 55.65 | 55.32 | 51.24 | 49.39 |  |  |  |  | 0 | 0 | 0.5 | 0 | 2160 | 2161 | 1959 | 2045 | 109 | 125 | 120 | 1724 | 664 | 582 | 519
19 | Lapis 5 | 19 | 1 | 99 | 66.69 | 66.59 | 63.03 | 61.47 | 59.14 | 58.86 | 57.18 | 56.16 | 55.88 | 51.93 | 49.82 |  |  |  |  | Lapis 5 | 19 | 1 | 99 | 2230 | 2230 | 2024 | 2107 | 166 | 179 | 173 | 1775 | 720 | 651 | 562
|  |  | 0.5 |  | 69.06 | 69.03 | 65.19 | 63.47 | 61.05 | 60.84 | 59.06 | 57.96 | 57.52 | 53.51 | 51.27 |  |  |  |  | 0 | 0 | 0.5 | 0 | 2467 | 2474 | 2240 | 2307 | 357 | 377 | 361 | 1955 | 884 | 809 | 707
|  |  | 1 |  | 69.73 | 69.77 | 65.87 | 64.07 | 61.62 | 61.41 | 59.57 | 58.51 | 58.18 | 53.73 | 51.72 |  |  |  |  | 0 | 0 | 1 | 0 | 2534 | 2548 | 2308 | 2367 | 414 | 434 | 412 | 2010 | 950 | 831 | 752
22.8 | Lapis 6 | 22.8 | 3 | 102 | 70.54 | 70.63 | 66.66 | 64.81 | 62.37 | 62.1 | 60.3 | 59.16 | 58.61 | 54.57 | 53.23 |  |  |  |  | Lapis 6 | 22.8 | 3 | 102 | 2615 | 2634 | 2387 | 2441 | 489 | 503 | 485 | 2075 | 993 | 915 | 903
19 | Lapis 5 | 19 | 0.25 | 102.25 | 64.42 | 70.55 | 66.5 | 64.7 | 62.26 | 61.97 | 60.18 | 59.13 | 58.52 | 54.51 | 52.44 |  |  |  |  | Lapis 5 | 19 | 0.25 | 102.25 | 2003 | 2626 | 2371 | 2430 | 478 | 490 | 473 | 2072 | 984 | 909 | 824
15.2 | Lapis 4 | 15.2 | 0.25 | 102.5 | 69.83 | 69.86 | 66 | 64.25 | 61.65 | 61.46 | 59.76 | 59.02 | 58.19 | 54.16 | 52.16 |  |  |  |  | Lapis 4 | 15.2 | 0.25 | 102.5 | 2544 | 2557 | 2321 | 2385 | 417 | 439 | 431 | 2061 | 951 | 874 | 796
11.4 | Lapis 3 | 11.4 | 0.25 | 102.75 | 68.85 | 68.8 | 65.1 | 63.33 | 60.78 | 60.62 | 58.95 | 57.81 | 57.86 | 53.46 | 52.49 |  |  |  |  | Lapis 3 | 11.4 | 0.25 | 102.75 | 2446 | 2451 | 2231 | 2293 | 330 | 355 | 350 | 1940 | 918 | 804 | 829
7.6 | Lapis 2 | 7.6 | 0.25 | 103 | 71.46 | 66.9 | 63.54 | 61.54 | 59.5 | 58.38 | 57.77 | 55.75 | 56.59 | 51.92 | 50.99 |  |  |  |  | Lapis 2 | 7.6 | 0.25 | 103 | 2707 | 2261 | 2075 | 2114 | 202 | 131 | 232 | 1734 | 791 | 650 | 679
|  |  | 0.5 |  | 64.19 | 63.92 | 60.38 | 59.1 | 58.5 | 56.68 | 56.98 | 53.95 | 54.3 | 50.51 | 47.63 |  |  |  |  | 0 | 0 | 0.5 | 0 | 1980 | 1963 | 1759 | 1870 | 102 | -39 | 153 | 1554 | 562 | 509 | 343
3.8 | Lapis 1 | 3.8 | 1 | 104 | 63.88 | 63.54 | 60 | 58.08 | 58.18 | 56.36 | 56.64 | 53.62 | 54.01 | 50.21 | 47.33 |  |  |  |  | Lapis 1 | 3.8 | 1 | 104 | 1949 | 1925 | 1721 | 1768 | 70 | -71 | 119 | 1521 | 533 | 479 | 313
|  | 3.8 | 16 | 120 | 60.23 | 60.17 | 56.61 | 55.17 | 55.27 | 53.45 | 53.73 | 50.7 | 51.6 | 46.72 | 44.8 |  |  |  |  | 0 | 3.8 | 16 | 120 | 1584 | 1588 | 1382 | 1477 | -221 | -362 | -172 | 1229 | 292 | 130 | 60
[10 empty] | Timur | [18 empty] | Timur
[6 empty] | 1 |  |  |  | 2 |  |  |  | 3 | [10 empty] | 1 |  |  |  | 2 |  |  |  | 3
[5 empty] | Utara | 4 |  | 5 |  | 6 |  | 7 |  | 8 | Selatan | [8 empty] | Utara | 4 |  | 5 |  | 6 |  | 7 |  | 8 | Selatan
[6 empty] | 9 |  |  |  | 10 |  |  |  | 11 | [10 empty] | 9 |  |  |  | 10 |  |  |  | 11
[10 empty] | Barat | [18 empty] | Barat
| Penambahan dan pengurangan beban dilakukan setiap waktu-waktu tertentu atau setelah penurunan selesai | [18 empty] | Penambahan dan pengurangan beban dilakukan setiap waktu-waktu tertentu atau setelah penurunan selesai

## R
gr/cm3
[5 empty] | Bd | 7.16205 | t/m3
|  | Waktu |  | Tebal pelat |  | atau | x100 (kPa)
|  | 0 |  | 0 |  | kg/cm2 | 0
| Senin | 24 |  | 3.8 |  | 0.02721579 | 2.721579
| Selasa | 48 |  | 7.6 |  | 0.05443158 | 5.443158
| Rabu | 72 |  | 11.4 |  | 0.08164737 | 8.164737
| Kamis | 96 |  | 15.2 |  | 0.1088632 | 10.88632
| Jumat | 120 |  | 19 |  | 0.1360789 | 13.60789
| Senin | 168 |  | 19 |  | 0.1360789 | 13.60789
| Senin | 192 |  | 15.2 |  | 0.1088632 | 10.88632
|  |  |  | 22.8 |  | 0.1632947 | 16.32947
|  |  |  | 19 |  | 0.1360789 | 13.60789
[5 empty] | 27.92497 | 0.2 | 20
[8 empty] | Dial No. 6 | [5 empty] | Dial No. 6
Mulai Senin |  | Loading-unloading |  | Tinggi timbunan (cm) |  |  |  | 15 monolit |  |  |  | Loading unloading |  | 15 lepas
Hari ke |  | Waktu (jam) | t (hari) | Tebal pelat | mulai | berakhir |  | s (mm) | s (cm) | h (cm) | Tek (kPa) | h (cm) | s (mm) | t (hari) | Tek (kPa)
Senin | Dt (jam) | 0 | 0 | 0 | 7.5 |  | 0 | 0 | 0 |  | 0 | 0 | 0 | 0 | 0
1 | 3 | 3 | 0.125 | 3.8 | 7.5 | 10.5 | 2.721579 | -16.39 | -1.639 | 3.8 | 2.721579 | 3.8 | 16.39 | 0 | 2.721579
8 | 3 | 6 | 0.25 | 7.6 | 10.5 | 16.5 | 5.443158 | -32.32 | -3.232 | 7.6 | 5.443158 | 3.8 | 32.32 | 0.125 | 2.721579
jam | 2 | 8 | 0.3333333 | 3.8 | 16.5 |  | 2.721579 | -31.16 | -3.116 | 3.8 | 2.721579 | 7.6 | 31.06 | 0.125 | 5.443158
Selasa | 16 | 24 | 1 | 3.8 |  |  | 2.721579 | -31.06 | -3.106 | 7.6 | 5.443158 | 7.6 | 35.17 | 0.25 | 5.443158
2 | 2 | 26 | 1.083333 | 7.6 |  |  | 5.443158 | -35.17 | -3.517 | 11.4 | 8.164737 | 3.8 | 44.59 | 0.25 | 2.721579
8 | 3 | 29 | 1.208333 | 11.4 |  |  | 8.164737 | -44.59 | -4.459 | 7.6 | 5.443158 | 3.8 | 43.47 | 1 | 2.721579
jam | 1 | 30 | 1.25 | 7.6 |  |  | 5.443158 | -43.47 | -4.347 | 3.8 | 2.721579 | 7.6 | 39.54 | 1 | 5.443158
| 2 | 32 | 1.333333 | 3.8 |  |  | 2.721579 | -40.32 | -4.032 | 7.6 | 5.443158 | 7.6 | 41.61 | 1.083333 | 5.443158
Rabu | 16 | 48 | 2 | 3.8 |  |  | 2.721579 | -39.54 | -3.954 | 11.4 | 8.164737 | 11.4 | 44.9 | 1.083333 | 8.164737
3 | 1 | 49 | 2.041667 | 7.6 |  |  | 5.443158 | -41.61 | -4.161 | 15.2 | 10.88632 | 11.4 | 52.34 | 1.208333 | 8.164737
8 | 1 | 50 | 2.083333 | 11.4 |  |  | 8.164737 | -44.9 | -4.49 | 11.4 | 8.164737 | 7.6 | 51.81 | 1.208333 | 5.443158
jam | 3 | 53 | 2.208333 | 15.2 |  |  | 10.88632 | -52.34 | -5.234 | 7.6 | 5.443158 | 7.6 | 50.28 | 1.25 | 5.443158
| 0.5 | 53.5 | 2.229167 | 11.4 |  |  | 8.164737 | -51.81 | -5.181 | 3.8 | 2.721579 | 3.8 | 45.32 | 1.25 | 2.721579
| 0.5 | 54 | 2.25 | 7.6 |  |  | 5.443158 | -50.28 | -5.028 | 7.6 | 5.443158 | 3.8 | 47.49 | 2 | 2.721579
| 2 | 56 | 2.333333 | 3.8 |  |  | 2.721579 | -47.02 | -4.702 | 11.4 | 8.164737 | 7.6 | 50.17 | 2 | 5.443158
Kamis | 16 | 72 | 3 | 3.8 |  |  | 2.721579 | -45.32 | -4.532 | 15.2 | 10.88632 | 7.6 | 52.81 | 2.041667 | 5.443158
4 | 1 | 73 | 3.041667 | 7.6 |  |  | 5.443158 | -47.49 | -4.749 | 19 | 13.60789 | 11.4 | 58.38 | 2.041667 | 8.164737
8 | 1 | 74 | 3.083333 | 11.4 |  |  | 8.164737 | -50.17 | -5.017 | 15.2 | 10.88632 | 11.4 | 58.2 | 2.083333 | 8.164737
jam | 1 | 75 | 3.125 | 15.2 |  |  | 10.88632 | -52.81 | -5.281 | 11.4 | 8.164737 | 15.2 | 57.36 | 2.083333 | 10.88632
| 3 | 78 | 3.25 | 19 |  |  | 13.60789 | -58.38 | -5.838 | 7.6 | 5.443158 | 15.2 | 55.96 | 2.208333 | 10.88632
| 0.25 | 78.25 | 3.260417 | 15.2 |  |  | 10.88632 | -58.2 | -5.82 | 3.8 | 2.721579 | 11.4 | 50.36 | 2.208333 | 8.164737
| 0.25 | 78.5 | 3.270833 | 11.4 |  |  | 8.164737 | -57.36 | -5.736 | 7.6 | 5.443158 | 11.4 | 53.29 | 2.229167 | 8.164737
| 0.5 | 79 | 3.291667 | 7.6 |  |  | 5.443158 | -55.96 | -5.596 | 11.4 | 8.164737 | 7.6 | 54.72 | 2.229167 | 5.443158
| 1 | 80 | 3.333333 | 3.8 |  |  | 2.721579 | -52.98 | -5.298 | 15.2 | 10.88632 | 7.6 | 57.82 | 2.25 | 5.443158
Jumat | 16 | 96 | 4 | 3.8 |  |  | 2.721579 | -50.36 | -5.036 | 19 | 13.60789 | 3.8 | 58.86 | 2.25 | 2.721579
5 | 0.5 | 96.5 | 4.020833 | 7.6 |  |  | 5.443158 | -53.29 | -5.329 | 22.8 | 16.32947 | 3.8 | 62.1 | 3 | 2.721579
8 | 0.5 | 97 | 4.041667 | 11.4 |  |  | 8.164737 | -54.72 | -5.472 | 19 | 13.60789 | 7.6 | 61.97 | 3 | 5.443158
| 1 | 98 | 4.083333 | 15.2 |  |  | 10.88632 | -57.82 | -5.782 | 15.2 | 10.88632 | 7.6 | 61.46 | 3.041667 | 5.443158
| 1 | 99 | 4.125 | 19 |  |  | 13.60789 | -58.86 | -5.886 | 11.4 | 8.164737 | 11.4 | 60.62 | 3.041667 | 8.164737
| 3 | 102 | 4.25 | 22.8 |  |  | 16.32947 | -62.1 | -6.21 | 7.6 | 5.443158 | 11.4 | 58.38 | 3.083333 | 8.164737
| 0.25 | 102.25 | 4.260417 | 19 |  |  | 13.60789 | -61.97 | -6.197 | 3.8 | 2.721579 | 15.2 | 53.45 | 3.083333 | 10.88632
| 0.25 | 102.5 | 4.270833 | 15.2 |  |  | 10.88632 | -61.46 | -6.146 |  |  | 15.2 |  | 3.125 | 10.88632
| 0.25 | 102.75 | 4.28125 | 11.4 |  |  | 8.164737 | -60.62 | -6.062 |  |  | 19 |  | 3.125 | 13.60789
| 0.25 | 103 | 4.291667 | 7.6 |  |  | 5.443158 | -58.38 | -5.838 |  |  | 19 |  | 3.25 | 13.60789
| 1 | 104 | 4.333333 | 3.8 |  |  | 2.721579 | -56.36 | -5.636 |  |  | 15.2 |  | 3.25 | 10.88632
| 16 | 120 | 5 | 3.8 |  |  | 2.721579 | -53.45 | -5.345 |  |  | 15.2 |  | 3.260417 | 10.88632
Jumat | Baca setiap 30 menit dimulai dari pada saat loading-unloading | [10 empty] | 11.4 |  | 3.260417 | 8.164737
Seting dial | [11 empty] | 11.4 |  | 3.270833 | 8.164737
[12 empty] | 7.6 |  | 3.270833 | 5.443158
[12 empty] | 7.6 |  | 3.291667 | 5.443158
[12 empty] | 3.8 |  | 3.291667 | 2.721579
[12 empty] | 3.8 |  | 4 | 2.721579
[12 empty] | 7.6 |  | 4 | 5.443158
[12 empty] | 7.6 |  | 4.020833 | 5.443158
[12 empty] | 11.4 |  | 4.020833 | 8.164737
[12 empty] | 11.4 |  | 4.041667 | 8.164737
[12 empty] | 15.2 |  | 4.041667 | 10.88632
[12 empty] | 15.2 |  | 4.083333 | 10.88632
[12 empty] | 19 |  | 4.083333 | 13.60789
[12 empty] | 19 |  | 4.125 | 13.60789
[12 empty] | 22.8 |  | 4.125 | 16.32947
[12 empty] | 22.8 |  | 4.25 | 16.32947
[12 empty] | 19 |  | 4.25 | 13.60789
[12 empty] | 19 |  | 4.260417 | 13.60789
[12 empty] | 15.2 |  | 4.260417 | 10.88632
[12 empty] | 15.2 |  | 4.270833 | 10.88632
[12 empty] | 11.4 |  | 4.270833 | 8.164737
[12 empty] | 11.4 |  | 4.28125 | 8.164737
[12 empty] | 7.6 |  | 4.28125 | 5.443158
[12 empty] | 7.6 |  | 4.291667 | 5.443158
[12 empty] | 3.8 |  | 4.291667 | 2.721579
[12 empty] | 3.8 |  | 5 | 2.721579
H (cm)
[10 empty] | tek | 20 | 27.92497

## lendutan
[8 empty] | 4 | 5 | 6 | 7 | 8
dia 4,5,6,7,8
di as memanjang
| Hari | Lapis 1 | Lapis 2 | Lapis 3 | Lapis 4 | Lapis 5 | Lapis 6 | [5 empty] | Tek | Ds | d rata-rata
Titik | Arah Memanjang | [11 empty] | (kPa) | (kPa) | (m)
4 | -30 | 16.79 | 33.51 | 45.38 | 54 | 61.09 | 64.81 | [5 empty] | 2.721579 |  | 0.016338
5 | -15 | 16.54 | 32.69 | 44.3 | 52.42 | 58.9 | 62.37 | [5 empty] | 5.443158 | 2.721579 | 0.032882
6 | 0 | 16.39 | 32.32 | 44.59 | 52.34 | 58.38 | 62.1 | [5 empty] | 2.721579 |  | 0.030852
7 | 15 | 16.12 | 32.72 | 43.35 | 50.82 | 56.45 | 60.3 | [5 empty] | 5.443158 |  | 0.041756
8 | 30 | 15.85 | 33.17 | 43.41 | 50.45 | 55.74 | 59.16 | [5 empty] | 8.164737 | 5.443158 | 0.044206
| Rata-rata | 16.338 | 32.882 | 44.206 | 52.006 | 58.112 | 61.748 | [5 empty] | 2.721579 |  | 0.039198
| Arah Melintang | [11 empty] | 8.164737 |  | 0.049754
2 | -14 | 18.18 | 36.62 | 49.95 | 58.63 | 66.3 | 70.63 | [5 empty] | 10.88632 | 8.164737 | 0.052006
6 | 0 | 16.39 | 32.32 | 44.59 | 52.34 | 58.38 | 62.1 | [5 empty] | 2.721579 |  | 0.045076
10 | 14 | 15.07 | 29.81 | 38.73 | 46.44 | 51.22 | 54.57 | [5 empty] | 10.88632 |  | 0.056272
[13 empty] | 13.60789 | 10.88632 | 0.058112
[13 empty] | 2.721579 |  | 0.05043
|  | Tekanan (kPa) | d (m) | [9 empty] | 13.60789 |  | 0.061036
|  | 0 | 0 | [9 empty] | 16.32947 | 13.60789 | 0.061748
|  | 2.721579 | 0.016338 | [11 empty] | 0.053664
|  | 5.443158 | 0.032882
|  | 8.164737 | 0.044206
|  | 10.88632 | 0.052006
|  | 13.60789 | 0.058112
|  | 16.32947 | 0.061748

## h-s
|  | Tinggi (cm) | Tekanan vs penurunan
| t (hari) | 1.9 | 2.721579 | Pelat + 15 monolit | Lepas 15 | 35 M | 35 L
0 | 0 | 0 | 0 | 0 | 0 | 0 | 0
2 |  | 3.8 | 2.721579 | 16.39 | 21.92 | 2.04 | 4.28
4 | 1 | 7.6 | 5.443158 | 32.32 | 41.5 | 6.5 | 13.31
6 | 2 | 11.4 | 8.164737 | 44.59 | 52.18 | 12.71 | 21.81
8 | 3 | 15.2 | 10.88632 | 52.34 | 61 | 17.53 | 29.72
10 | 4 | 19 | 13.60789 | 58.38 | 69.13 | 21.95 | 35.52
12 | 5 | 22.8 | 16.32947 | 62.1 | 73.61 | 25.32 | 38.38
|  |  | M | L | 35 M | 35 L
Timbunan (cm) | Waktu (jam) | Waktu (hari) | S (mm)
0 | 0 | 0 | 0 | 0 | 0 | 0
3.8 | 3 | 0.125 | 16.39 | 21.92 | 2.04 | 4.28
7.6 | 6 | 0.25 | 32.32 | 41.5 | 6.5 | 13.31
11.4 | 29 | 1.208333 | 44.59 | 52.18 | 12.71 | 21.81
15.2 | 53 | 2.208333 | 52.34 | 61 | 17.53 | 29.72
19 | 78 | 3.25 | 58.38 | 69.13 | 21.95 | 35.52
22.8 | 102 | 4.25 | 62.1 | 73.61 | 25.32 | 38.38

## An-t
Dt
| Data |  |  | 1 | Hyperbolic Method |  | Asoka Method
t (hari) | t (menit) | S (cm) | t/s | (hari) | t (menit) | S (cm) | S (cm) | 1.009061
0 | 0 | 0 |  | 0 | 0 | 0 | 0 | Hy/Asaoko
0.125 | 180 | 1.639 |  | 1 | 180 | 4.00641 | 2.2466 | 1.783322
0.25 | 360 | 3.232 |  | 2 | 360 | 5.197505 | 3.77383868 | 1.377246
1.208333 | 1740 | 4.459 | 0.2709875 | 3 | 1740 | 5.769231 | 4.812056 | 1.198912
2.208333 | 3180 | 5.234 | 0.4219208 | 4 | 3180 | 6.105006 | 5.517835 | 1.106413 |  | a | 2
3.25 | 4680 | 5.838 | 0.5566975 | 5 | 4680 | 6.325911 | 5.997624 | 1.054736 |  | b | 3
4.25 | 6120 | 6.21 | 0.68438 | 6 | 8640 | 6.482282 | 6.323785 | 1.025064 |  | t | 5
0.7083333 |  |  |  | 7 | 10080 | 6.598793 | 6.545509 | 1.008141 |  | s | 0.2941176
DICARI !!! | a = | 0.1144 |  | 8 | 11520 | 6.688963 | 6.696237 | 0.9989137
Lihat grafik | b = | 0.1352 |  | 9 | 12960 | 6.760817 | 6.798702 | 0.9944277 |  | t | 5
|  |  |  | 10 | 14400 | 6.819422 | 6.868358 | 0.9928752
Hyperbolic Method |  |  | 1 | 11 | 15840 | 6.868132 | 6.91571 | 0.9931204
Penurunan akhir | Sf = | 7.39645 | cm | 12 | 17280 | 6.909258 | 6.947899 | 0.9944385
Waktu 90% | tf= | 7.615385 | Hari | 13 | 18720 | 6.944444 | 6.969782 | 0.9963647
|  | 10966.15 | menit | 14 | 20160 | 6.97489 | 6.984658 | 0.9986016
Asaoka Method |  |  |  | 15 | 21600 | 7.001494 | 6.99477 | 1.000961
Penurunan akhir | Sf = | 7.01624 | cm | 16 | 23040 | 7.024939 | 7.001645 | 1.003327
Waktu 90% | tf= | 5.965916 | hari | 17 | 24480 | 7.045756 | 7.006318 | 1.005629
|  | 8590.92 | menit | 18 | 25920 | 7.064364 | 7.009495 | 1.007828
| 90%Sf = | 6.314616 | cm | 19 | 27360 | 7.081097 | 7.011655 | 1.009904
|  |  |  | 20 | 28800 | 7.096225 | 7.013123 | 1.011849
Hasil analisis | t90% = | 15.33673 | hari | 21 | 30240 | 7.109967 | 7.014121 | 1.013665
Untuk tebal gambut 50 cm |  |  |  | 22 | 31680 | 7.122507 | 7.014799 | 1.015354
|  |  |  | 23 | 33120 | 7.133995 | 7.015261 | 1.016925
Grafik akhir | t | sf |  | 24 | 34560 | 7.144558 | 7.015574 | 1.018385
Hyperbolic | 0 | 7.39645 |  | 25 | 36000 | 7.154304 | 7.015787 | 1.019744
| 20 | 7.39645 |  | 26 | 37440 | 7.163324 | 7.015932 | 1.021008
Asaoka | 0 | 7.01624 |  | 27 | 38880 | 7.171696 | 7.016031 | 1.022187
| 20 | 7.01624 |  | 28 | 40320 | 7.179487 | 7.016098 | 1.023288
|  |  |  | 29 | 41760 | 7.186757 | 7.016143 | 1.024317
|  |  |  | 30 | 43200 | 7.193555 | 7.016174 | 1.025282
|  |  |  | 31 | 44640 | 7.199926 | 7.016195
|  |  |  | 32 | 46080 | 7.205909 | 7.016209
|  |  |  | 33 | 47520 | 7.211538 | 7.016219
|  |  |  | 34 | 48960 | 7.216845 | 7.016226
|  |  |  | 35 | 50400 | 7.221855 | 7.01623
|  |  |  | 36 | 51840 | 7.226594 | 7.016233
Hyperbolic Method |  |  |  | 37 | 53280 | 7.231082 | 7.016235
DICARI !!! | a = | 0.1144 |  | 38 | 54720 | 7.235339 | 7.016237
Lihat grafik | b = | 0.1352 |  | 39 | 56160 | 7.239382 | 7.016238
|  |  |  | 40 | 57600 | 7.243228
|  | Asaoka Method (1978) | [6 empty] | Li method (2014)
Data
t (hari) | t (menit) | rn-1 (cm) | rn (cm) | rt (cm)
0 | 0 | 0 |  | #DIV/0!
0
0.25 | 360 | 3.232 | 4.459 | 0.5772081 | 0.25
1.208333 | 1740 | 4.459 | 5.234 | 2.615102 | 0.9583333
2.208333 | 3180 | 5.234 | 5.838 | 4.282261 | 1
3.25 | 4680 | 5.838 | 6.21 | 5.014797 | 1.041667
4.25 | 6120 | 6.21 |  |  | 1
| Penurunan akhir = rf = | 7.01624
sesuaikan !!! | b = | 0.6798 | rO = | 2.2466
Persamaan grafik | 0 | 0 | 0 | 7.01624
| 1 | 1 | 7.01624 | 7.01624
| 2 | 2 | 7.01624 | 0
| 3 | 3
| 4 | 4
| 5 | 5
| 6 | 6
| 7 | 7
| 8 | 8
| 9 | 9
| 10 | 10
a = 0,0638
b = 0,1479
1
b
1
rO
1
1
sf (Asaoka method)
sf (Hyperbolic method)
Kelemahan M' Asaoka :
hanya u interval t yang sama

## An-h
WAKTU DIGANTI DENGAN h TIMBUNAN |  |  |  | Dh
| Data |  |  | 10 | Hyperbolic Method |  | Asoka Method
| h (cm) | S (cm) | 1/s | (hari) | h (cm) | S (cm) | S (cm) | 1.670652
0 | 0 | 0 |  | 0 | 0 | 0 | 0 | Hy/Asaoko
3.8 | 3.8 | 1.639 | 2.318487 | 10 | 3.8 | 3.886967 | 7.341672 | 0.5294389
7.6 | 7.6 | 3.232 | 2.351485 | 20 | 7.6 | 6.103702 | 7.341672 | 0.8313776
11.4 | 11.4 | 4.459 | 2.556627 | 30 | 11.4 | 7.536363 | 7.341672 | 1.026519
15.2 | 15.2 | 5.234 | 2.904089 | 40 | 15.2 | 8.538434 | 7.341672 | 1.163009 |  | a | 2
19 | 19 | 5.838 | 3.254539 | 50 | 19 | 9.278676 | 7.341672 | 1.263837 |  | b | 3
22.8 | 22.8 | 6.21 | 3.671498 | 60 | 86400 | 9.847851 | 7.341672 | 1.341363 |  | t | 5
|  |  |  | 70 | 100800 | 10.29912 | 7.341672 | 1.40283 |  | s | 0.2941176
DICARI !!! | a = | 1.8687 |  | 80 | 115200 | 10.66567 | 7.341672 | 1.452758
Lihat grafik | b = | 0.0704 |  | 90 | 129600 | 10.96932 | 7.341672 | 1.494118 |  | t | 5
|  |  |  | 100 | 144000 | 11.22498 | 7.341672 | 1.528941
Hyperbolic Method |  |  | 1 | 110 | 158400 | 11.44319 | 7.341672 | 1.558663
Penurunan akhir | Sf = | 14.20455 | cm | 120 | 172800 | 11.63163 | 7.341672 | 1.584329
Tinggi 90% | tf= | 238.8963 | Hari | 130 | 187200 | 11.79598 | 7.341672 | 1.606716
|  | 344010.7 | menit | 140 | 201600 | 11.9406 | 7.341672 | 1.626415
Asaoka Method |  |  |  | 150 | 216000 | 12.06884 | 7.341672 | 1.643882
Penurunan akhir | Sf = | 7.341672 | cm | 160 | 230400 | 12.18333 | 7.341672 | 1.659476
Tinggi 90% | tf= | 6.673604 | hari | 170 | 244800 | 12.28617 | 7.341672 | 1.673483
|  | 9609.989 | menit | 180 | 259200 | 12.37905 | 7.341672 | 1.686134
| 90%Sf = | 6.607505 | cm | 190 | 273600 | 12.46335 | 7.341672 | 1.697617
|  |  |  | 200 | 288000 | 12.54021 | 7.341672 | 1.708086
Hasil analisis | t90% = | 15.33673 | hari | 210 | 302400 | 12.61057 | 7.341672 | 1.71767
Untuk tebal gambut 50 cm |  |  |  | 220 | 316800 | 12.67522 | 7.341672 | 1.726476
|  |  |  | 230 | 331200 | 12.73483 | 7.341672 | 1.734596
Grafik akhir | t | sf |  | 240 | 345600 | 12.78997 | 7.341672 | 1.742106
Hyperbolic | 0 | 14.20455 |  | 250 | 360000 | 12.84112 | 7.341672 | 1.749073
| 40 | 14.20455 |  | 260 | 374400 | 12.88871 | 7.341672 | 1.755555
Asaoka | 0 | 7.341672 |  | 270 | 388800 | 12.93308 | 7.341672 | 1.761598
| 40 | 7.341672 |  | 280 | 403200 | 12.97456 | 7.341672 | 1.767248
|  |  |  | 290 | 417600 | 13.01341 | 7.341672 | 1.772541
|  |  |  | 300 | 432000 | 13.04989 | 7.341672 | 1.777509
|  |  |  | 310 | 446400 | 13.0842 | 7.341672
|  |  |  | 320 | 460800 | 13.11653 | 7.341672
|  |  |  | 330 | 475200 | 13.14704 | 7.341672
|  |  |  | 340 | 489600 | 13.17589 | 7.341672
|  |  |  | 350 | 504000 | 13.20321 | 7.341672
|  |  |  | 360 | 518400 | 13.22912 | 7.341672
Hyperbolic Method |  |  |  | 370 | 532800 | 13.25372 | 7.341672
DICARI !!! | a = | 1.8687 |  | 380 | 547200 | 13.2771 | 7.341672
Lihat grafik | b = | 0.0704 |  | 390 | 561600 | 13.29937 | 7.341672
|  |  |  | 400 | 576000 | 13.32059 | #NUM!
|  |  |  | 41 | 59040 | 8.622321 | #NUM!
|  | Asaoka Method (1978) | [6 empty] | Li method (2014)
Data
0 | h (cm) | rn-1 (cm) | rn (cm) | rt (cm)
0 | 0 | 0 |  | 0
3.8 | 3.8 | 1.639 | 3.232 | 7.329278
7.6 | 7.6 | 3.232 | 4.459 | 7.341651
11.4 | 11.4 | 4.459 | 5.234 | 7.341672
15.2 | 15.2 | 5.234 | 5.838 | 7.341672
19 | 19 | 5.838 | 6.21 | 7.341672
22.8 | 22.8 | 6.21
| Penurunan akhir = rf = | 7.341672
sesuaikan !!! | b = | 0.7082 | rO = | 2.1423
Persamaan grafik | 0 | 0 | 0 | 7.341672
| 1 | 1 | 7.341672 | 7.341672
| 2 | 2 | 7.341672 | 0
| 3 | 3
| 4 | 4
| 5 | 5
| 6 | 6
| 7 | 7
| 8 | 8
| 9 | 9
| 10 | 10
a = 1,8687
b = 0,0704
1
b
1
rO
1
1
sf (Asaoka method)
sf (Hyperbolic method)
Kelemahan M' Asaoka :
Cek analisisnya !!!

## Form
DATA PENURUNAN AKIBAT TIMBUNAN
|  |  | Judul |  | : Uji beban timbunan skala kecil laboratorium |  |  |  |  | Jumlah tiang |  | : |  |  | Berat | :
|  |  | Dikerjakan |  | : |  |  |  |  | Tanggal |  | : |  |  | Tebal per lapis | : 3,8 cm
: 8 Juni 2014
| Lapis / Waktu |  |  |  | No. / Pembacaan Dial Penurunan
| Hari 1 | H (cm) | Dt(m/j) | Pkl/t(jam) | 1 | 2 | 3 | 4 | 5 | 6 | 7 | 8 | 9 | 10 | 11 | 12 | 13 | 14 | 15
| Hari-1 | 0
30
1
3.8 | 1 | 3.8 | 3 | 3
30
1
7.6 | 2 | 7.6 | 3 | 6
30
3.8 | 1 | 3.8 | 2 | 8
3.8 | Hari-2 | 3.8
30
1
7.6 | 2 | 7.6 | 2 | 26
30
1
11.4 | 3 | 11.4 | 3 | 29
30
7.6 | 2 | 7.6 | 1 | 30
30
3.8 | 1 | 3.8 | 2 | 32
3.8 | Hari-3 | 3.8
30
7.6 | 2 | 7.6 | 1 | 49
30
11.4 | 3 | 11.4 | 1 | 50
30
1
15.2 | 4 | 15.2 | 3 | 53
11.4 | 3 | 11.4 | 30 | 53.5
7.6 | 2 | 7.6 | 30 | 54
30
3.8 | 1 | 3.8 | 2 | 56
3.8 | Hari-4 | 3.8
30
7.6 | 2 | 7.6 | 1 | 73
30
11.4 | 3 | 11.4 | 1 | 74
30
15.2 | 4 | 15.2 | 1 | 75
30
1
19 | 5 | 19 | 3 | 78
15.2 | 4 | 15.2 | 15 | 78.25
11.4 | 3 | 11.4 | 15 | 78.5
7.6 | 2 | 7.6 | 15 | 79
30
3.8 | 1 | 3.8 | 1 | 80
3.8 | Hari-5 | 3.8
7.6 | 2 | 7.6 | 30 | 96.5
11.4 | 3 | 11.4 | 30 | 97
30
15.2 | 4 | 15.2 | 1 | 98
30
19 | 5 | 19 | 1 | 99
30
1
22.8 | 6 | 22.8 | 3 | 102
19 | 5 | 19 | 15 | 102.25
15.2 | 4 | 15.2 | 15 | 102.5
11.4 | 3 | 11.4 | 15 | 102.75
7.6 | 2 | 7.6 | 15 | 103
30
3.8 | 1 | 3.8 | 1 | 104
|  |  | 16 | 120
Timur
[6 empty] | 1 |  |  |  | 2 |  |  |  | 3
[5 empty] | Utara | 4 |  | 5 |  | 6 |  | 7 |  | 8 | Selatan
[6 empty] | 9 |  |  |  | 10 |  |  |  | 11
Barat
Penambahan dan pengurangan beban dilakukan setiap waktu-waktu tertentu atau setelah penurunan selesai