## Data
SETING DARI NOL
| DATA PENURUNAN AKIBAT TIMBUNAN | [19 empty] | DATA PENURUNAN AKIBAT TIMBUNAN
|  |  | Judul |  | : Uji beban timbunan skala kecil laboratorium |  |  |  |  | Jumlah tiang |  | : 18 L 35 Monolit |  |  | Berat | : | [6 empty] | Judul |  | : Uji beban timbunan skala kecil laboratorium |  |  |  |  | Jumlah tiang |  | : 18 L 35 Monolit |  |  | Berat | :
|  |  | Dikerjakan |  | : Aazokhi Waruwu |  |  |  |  | Tanggal |  | : 10/10/2016 |  |  | Tebal per lapis | : 3,8 cm | [6 empty] | Dikerjakan |  | : |  |  |  |  | Tanggal |  | : 10/10/2016 |  |  | Tebal per lapis | : 3,8 cm
[10 empty] | : 8 Juni 2014 | [19 empty] | : 8 Juni 2014
| Lapis / Waktu |  |  |  | Penurunan (mm) | [15 empty] | Lapis / Waktu |  |  |  | No. / Pembacaan Dial Penurunan
| Hari 1 | H (cm) | Dt(m/j) | Pkl/t(jam) | 1 | 2 | 3 | 4 | 5 | 6 | 7 | 8 | 9 | 10 | 11 | 12 | 13 | 14 | 15 |  | Hari 1 | H (cm) | Dt(m/j) | Pkl/t(jam) | 1 | 2 | 3 | 4 | 5 | 6 | 7 | 8 | 9 | 10 | 11 | 12 | 13 | 14 | 15 |  | Kontrol 6
| Hari-1 | 0 | [18 empty] | Hari-1 | 0 | 0 | 0 | [16 empty] | 6'
|  |  | 0.5 |  | 1.28 | 1.41 | 1.41 | 1.37 | 1.45 | 1.45 | 1.44 | 1.44 | 1.35 | 1.37 | 1.42 | [5 empty] | 0 | 0 | 0.5 | 0 | 128 | 141 | 141 | 137 | 145 | 145 | 144 | 144 | 135 | 137 | 142 | [5 empty] | 1486
|  |  | 1 |  | 1.66 | 1.64 | 1.64 | 1.59 | 1.69 | 1.68 | 1.64 | 1.66 | 1.57 | 1.59 | 1.61 | [5 empty] | 0 | 0 | 1 | 0 | 166 | 164 | 164 | 159 | 169 | 168 | 164 | 166 | 157 | 159 | 161 | [5 empty] | 1773
3.8 | Lapis 1 | 3.8 | 3 | 3 | 1.84 | 1.99 | 2.02 | 1.93 | 2.02 | 2.04 | 1.98 | 1.94 | 1.92 | 1.97 | 1.99 | [5 empty] | Lapis 1 | 3.8 | 3 | 3 | 184 | 199 | 202 | 193 | 202 | 204 | 198 | 194 | 192 | 197 | 199 | [5 empty] | 2215
|  |  | 0.5 |  | 2.23 | 2.61 | 2.74 | 2.38 | 2.49 | 2.52 | 2.7 | 2.78 | 2.37 | 2.6 | 2.6 | [5 empty] | 0 | 0 | 0.5 | 0 | 223 | 261 | 274 | 238 | 249 | 252 | 270 | 278 | 237 | 260 | 260 | [5 empty] | 1522
|  |  | 1 |  | 5.68 | 6.01 | 6.18 | 5.85 | 5.95 | 5.98 | 6.13 | 6.19 | 5.82 | 6.04 | 6.02 | [5 empty] | 0 | 0 | 1 | 0 | 568 | 601 | 618 | 585 | 595 | 598 | 613 | 619 | 582 | 604 | 602 | [5 empty] | 1695
7.6 | Lapis 2 | 7.6 | 3 | 6 | 6.21 | 6.53 | 6.69 | 6.39 | 6.48 | 6.5 | 6.7 | 6.77 | 6.4 | 6.65 | 6.65 | [5 empty] | Lapis 2 | 7.6 | 3 | 6 | 621 | 653 | 669 | 639 | 648 | 650 | 670 | 677 | 640 | 665 | 665 | [5 empty] | 2029
|  |  | 0.5 |  | 5.4 | 5.76 | 5.99 | 5.59 | 5.69 | 5.57 | 5.84 | 5.93 | 5.59 | 5.84 | 5.77 | [5 empty] | 0 | 0 | 0.5 | 0 | 540 | 576 | 599 | 559 | 569 | 557 | 584 | 593 | 559 | 584 | 577 | [5 empty] | 1851
3.8 | Lapis 1 | 3.8 | 2 | 8 | 5.28 | 5.65 | 5.88 | 5.47 | 5.58 | 5.56 | 5.74 | 5.82 | 5.47 | 5.72 | 5.76 | [5 empty] | Lapis 1 | 3.8 | 2 | 8 | 528 | 565 | 588 | 547 | 558 | 556 | 574 | 582 | 547 | 572 | 576 | [5 empty] | 1843
3.8 | Hari-2 | 3.8 |  |  | 5.38 | 5.65 | 5.88 | 5.47 | 5.58 | 5.56 | 5.74 | 5.82 | 5.47 | 5.72 | 5.67 | [5 empty] | Hari-2 | 3.8 | 0 | 0 | 538 | 565 | 588 | 547 | 558 | 556 | 574 | 582 | 547 | 572 | 567 | [5 empty] | 1833
|  |  | 0.5 |  | 6.53 | 6.8 | 7.09 | 6.64 | 6.73 | 6.77 | 6.92 | 7.05 | 6.64 | 7.06 | 6.85 | [5 empty] | 0 | 0 | 0.5 | 0 | 653 | 680 | 709 | 664 | 673 | 677 | 692 | 705 | 664 | 706 | 685 | [5 empty] | 428
|  |  | 1 |  | 6.69 | 6.97 | 7.27 | 6.82 | 6.91 | 6.95 | 7.09 | 7.23 | 6.83 | 7.25 | 7.04 | [5 empty] | 0 | 0 | 1 | 0 | 669 | 697 | 727 | 682 | 691 | 695 | 709 | 723 | 683 | 725 | 704 | [5 empty] | 489
7.6 | Lapis 2 | 7.6 | 2 | 26 | 6.86 | 7.14 | 7.45 | 7 | 7.09 | 7.14 | 7.27 | 7.4 | 7.03 | 7.44 | 7.24 | [5 empty] | Lapis 2 | 7.6 | 2 | 26 | 686 | 714 | 745 | 700 | 709 | 714 | 727 | 740 | 703 | 744 | 724 | [5 empty] | 489
|  |  | 0.5 |  | 10.58 | 11.25 | 11.76 | 10.8 | 11.07 | 11.27 | 11.55 | 11.79 | 10.88 | 11.6 | 11.64 | [5 empty] | 0 | 0 | 0.5 | 0 | 1058 | 1125 | 1176 | 1080 | 1107 | 1127 | 1155 | 1179 | 1088 | 1160 | 1164 | [5 empty] | 1020
|  |  | 1 |  | 11.17 | 11.77 | 12.3 | 11.3 | 11.56 | 11.77 | 12.05 | 12.28 | 11.35 | 12.09 | 12.13 | [5 empty] | 0 | 0 | 1 | 0 | 1117 | 1177 | 1230 | 1130 | 1156 | 1177 | 1205 | 1228 | 1135 | 1209 | 1213 | [5 empty] | 1149
11.4 | Lapis 3 | 11.4 | 3 | 29 | 12.11 | 12.67 | 13.22 | 12.26 | 12.5 | 12.71 | 12.99 | 13.21 | 12.33 | 13.08 | 13.1 | [5 empty] | Lapis 3 | 11.4 | 3 | 29 | 1211 | 1267 | 1322 | 1226 | 1250 | 1271 | 1299 | 1321 | 1233 | 1308 | 1310 | [5 empty] | 1294
|  |  | 0.5 |  | 11.59 | 12.2 | 12.71 | 11.78 | 12.01 | 12.2 | 12.41 | 12.69 | 11.85 | 12.55 | 12.56 | [5 empty] | 0 | 0 | 0.5 | 0 | 1159 | 1220 | 1271 | 1178 | 1201 | 1220 | 1241 | 1269 | 1185 | 1255 | 1256 | [5 empty] | 1194
7.6 | Lapis 2 | 7.6 | 1 | 30 | 11.48 | 12.16 | 12.67 | 11.74 | 11.96 | 12.14 | 12.4 | 12.65 | 11.81 | 12.5 | 12.51 | [5 empty] | Lapis 2 | 7.6 | 1 | 30 | 1148 | 1216 | 1267 | 1174 | 1196 | 1214 | 1240 | 1265 | 1181 | 1250 | 1251 | [5 empty] | 1189
|  |  | 0.5 |  | 10.6 | 11.18 | 11.66 | 10.81 | 11.03 | 11.15 | 11.43 | 11.62 | 10.86 | 11.33 | 11.48 | [5 empty] | 0 | 0 | 0.5 | 0 | 1060 | 1118 | 1166 | 1081 | 1103 | 1115 | 1143 | 1162 | 1086 | 1133 | 1148 | [5 empty] | 961
3.8 | Lapis 1 | 3.8 | 2 | 32 | 10.37 | 10.9 | 11.38 | 10.53 | 10.75 | 10.86 | 11.26 | 11.36 | 10.58 | 11.05 | 11.2 | [5 empty] | Lapis 1 | 3.8 | 2 | 32 | 1037 | 1090 | 1138 | 1053 | 1075 | 1086 | 1126 | 1136 | 1058 | 1105 | 1120 | [5 empty] | 903
3.8 | Hari-3 | 3.8 |  |  | 10.11 | 10.67 | 10.11 | 10.31 | 10.51 | 10.61 | 10.9 | 10.09 | 10.35 | 10.81 | 10.93 | [5 empty] | Hari-3 | 3.8 | 0 | 0 | 1011 | 1067 | 1011 | 1031 | 1051 | 1061 | 1090 | 1009 | 1035 | 1081 | 1093 | [5 empty] | 945
|  |  | 0.5 |  | 10.87 | 11.4 | 11.9 | 11.07 | 11.2 | 11.4 | 11.66 | 11.88 | 11.12 | 11.67 | 11.73 | [5 empty] | 0 | 0 | 0.5 | 0 | 1087 | 1140 | 1190 | 1107 | 1120 | 1140 | 1166 | 1188 | 1112 | 1167 | 1173 | [5 empty] | 1031
7.6 | Lapis 2 | 7.6 | 1 | 49 | 11 | 11.5 | 12.03 | 11.08 | 11.31 | 11.52 | 11.79 | 12 | 11.23 | 11.79 | 11.86 | [5 empty] | Lapis 2 | 7.6 | 1 | 49 | 1100 | 1150 | 1203 | 1108 | 1131 | 1152 | 1179 | 1200 | 1123 | 1179 | 1186 | [5 empty] | 1059
|  |  | 0.5 |  | 12.34 | 12.95 | 13.49 | 12.58 | 12.74 | 13.02 | 13.29 | 13.5 | 12.66 | 13.32 | 13.4 | [5 empty] | 0 | 0 | 0.5 | 0 | 1234 | 1295 | 1349 | 1258 | 1274 | 1302 | 1329 | 1350 | 1266 | 1332 | 1340 | [5 empty] | 1324
11.4 | Lapis 3 | 11.4 | 1 | 50 | 12.58 | 13.18 | 13.71 | 12.8 | 12.96 | 13.23 | 18.49 | 13.71 | 12.88 | 13.53 | 13.6 | [5 empty] | Lapis 3 | 11.4 | 1 | 50 | 1258 | 1318 | 1371 | 1280 | 1296 | 1323 | 1849 | 1371 | 1288 | 1353 | 1360 | [5 empty] | 1366
|  |  | 0.5 |  | 14.89 | 15.86 | 16.53 | 15.31 | 15.59 | 15.99 | 16.55 | 16.59 | 15.45 | 16.36 | 16.49 | [5 empty] | 0 | 0 | 0.5 | 0 | 1489 | 1586 | 1653 | 1531 | 1559 | 1599 | 1655 | 1659 | 1545 | 1636 | 1649 | [5 empty] | 458
|  |  | 1 |  | 15.7 | 16.52 | 17.19 | 15.93 | 16.22 | 16.42 | 17.21 | 17.23 | 16.05 | 16.96 | 17.14 | [5 empty] | 0 | 0 | 1 | 0 | 1570 | 1652 | 1719 | 1593 | 1622 | 1642 | 1721 | 1723 | 1605 | 1696 | 1714 | [5 empty] | 573
15.2 | Lapis 4 | 15.2 | 3 | 53 | 16.8 | 17.63 | 18.35 | 17.01 | 17.33 | 17.53 | 18.34 | 18.38 | 17.12 | 18.11 | 18.3 | [5 empty] | Lapis 4 | 15.2 | 3 | 53 | 1680 | 1763 | 1835 | 1701 | 1733 | 1753 | 1834 | 1838 | 1712 | 1811 | 1830 | [5 empty] | 690
11.4 | Lapis 3 | 11.4 | 0.5 | 53.5 | 16.54 | 17.4 | 18.11 | 16.76 | 17.02 | 17.42 | 18.06 | 18.1 | 16.84 | 17.78 | 18 | [5 empty] | Lapis 3 | 11.4 | 0.5 | 53.5 | 1654 | 1740 | 1811 | 1676 | 1702 | 1742 | 1806 | 1810 | 1684 | 1778 | 1800 | [5 empty] | 636
7.6 | Lapis 2 | 7.6 | 0.5 | 54 | 15.88 | 16.74 | 17.45 | 16.14 | 16.39 | 16.59 | 17.09 | 17.39 | 15.22 | 17.09 | 17.34 | [5 empty] | Lapis 2 | 7.6 | 0.5 | 54 | 1588 | 1674 | 1745 | 1614 | 1639 | 1659 | 1709 | 1739 | 1522 | 1709 | 1734 | [5 empty] | 492
|  |  | 0.5 |  | 15.84 | 15.62 | 16.32 | 15.06 | 16.37 | 16.54 | 16.93 | 16.23 | 15.13 | 15.9 | 16.14 | [5 empty] | 0 | 0 | 0.5 | 0 | 1584 | 1562 | 1632 | 1506 | 1637 | 1654 | 1693 | 1623 | 1513 | 1590 | 1614 | [5 empty] | 195
3.8 | Lapis 1 | 3.8 | 2 | 56 | 15.44 | 15.25 | 15.93 | 14.7 | 15.99 | 16.27 | 16.58 | 15.87 | 14.77 | 15.54 | 15.76 | [5 empty] | Lapis 1 | 3.8 | 2 | 56 | 1544 | 1525 | 1593 | 1470 | 1599 | 1627 | 1658 | 1587 | 1477 | 1554 | 1576 | [5 empty] | 132
3.8 | Hari-4 | 3.8 |  |  | 14.09 | 14.76 | 15.41 | 14.24 | 15.51 | 15.66 | 16.05 | 15.34 | 14.3 | 15.03 | 15.12 | [5 empty] | Hari-4 | 3.8 | 0 | 0 | 1409 | 1476 | 1541 | 1424 | 1551 | 1566 | 1605 | 1534 | 1430 | 1503 | 1512 | [5 empty] | 76
|  |  | 0.5 |  | 14.76 | 15.49 | 16.19 | 14.98 | 16.25 | 16.46 | 16.86 | 16.15 | 15.05 | 15.7 | 16.04 | [5 empty] | 0 | 0 | 0.5 | 0 | 1476 | 1549 | 1619 | 1498 | 1625 | 1646 | 1686 | 1615 | 1505 | 1570 | 1604 | [5 empty] | 192
7.6 | Lapis 2 | 7.6 | 1 | 73 | 15.86 | 15.59 | 16.3 | 15.08 | 16.35 | 16.56 | 16.96 | 16.25 | 15.15 | 15.8 | 16.15 | [5 empty] | Lapis 2 | 7.6 | 1 | 73 | 1586 | 1559 | 1630 | 1508 | 1635 | 1656 | 1696 | 1625 | 1515 | 1580 | 1615 | [5 empty] | 198
|  |  | 0.5 |  | 16.54 | 16.42 | 17.12 | 15.86 | 17.16 | 17.41 | 17.8 | 18.11 | 16.95 | 16.76 | 18.04 | [5 empty] | 0 | 0 | 0.5 | 0 | 1654 | 1642 | 1712 | 1586 | 1716 | 1741 | 1780 | 1811 | 1695 | 1676 | 1804 | [5 empty] | 420
11.4 | Lapis 3 | 11.4 | 1 | 74 | 16.78 | 16.58 | 17.29 | 16.03 | 17.33 | 17.6 | 17.97 | 18.28 | 16.13 | 16.94 | 18.22 | [5 empty] | Lapis 3 | 11.4 | 1 | 74 | 1678 | 1658 | 1729 | 1603 | 1733 | 1760 | 1797 | 1828 | 1613 | 1694 | 1822 | [5 empty] | 457
|  |  | 0.5 |  | 16.97 | 17.87 | 18.62 | 17.21 | 17.58 | 17.96 | 18.35 | 18.67 | 17.33 | 18.29 | 18.62 | [5 empty] | 0 | 0 | 0.5 | 0 | 1697 | 1787 | 1862 | 1721 | 1758 | 1796 | 1835 | 1867 | 1733 | 1829 | 1862 | [5 empty] | 220
15.2 | Lapis 4 | 15.2 | 1 | 75 | 17.35 | 18.26 | 19.01 | 17.57 | 17.96 | 18.32 | 18.71 | 19.04 | 17.69 | 18.68 | 19.01 | [5 empty] | Lapis 4 | 15.2 | 1 | 75 | 1735 | 1826 | 1901 | 1757 | 1796 | 1832 | 1871 | 1904 | 1769 | 1868 | 1901 | [5 empty] | 275
|  |  | 0.5 |  | 18.84 | 20.19 | 20.98 | 19.16 | 19.67 | 20.16 | 19.63 | 21.04 | 19.34 | 20.54 | 21.07 | [5 empty] | 0 | 0 | 0.5 | 0 | 1884 | 2019 | 2098 | 1916 | 1967 | 2016 | 1963 | 2104 | 1934 | 2054 | 2107 | [5 empty] | 497
|  |  | 1 |  | 19.37 | 20.68 | 21.05 | 19.71 | 20.25 | 20.74 | 20.2 | 21.61 | 19.9 | 21.12 | 21.67 | [5 empty] | 0 | 0 | 1 | 0 | 1937 | 2068 | 2105 | 1971 | 2025 | 2074 | 2020 | 2161 | 1990 | 2112 | 2167 | [5 empty] | 605
19 | Lapis 5 | 19 | 3 | 78 | 20.57 | 20.86 | 22.78 | 20.89 | 21.44 | 21.95 | 22.41 | 22.85 | 20.09 | 22.36 | 22.94 | [5 empty] | Lapis 5 | 19 | 3 | 78 | 2057 | 2086 | 2278 | 2089 | 2144 | 2195 | 2241 | 2285 | 2009 | 2236 | 2294 | [5 empty] | 665
15.2 | Lapis 4 | 15.2 | 0.25 | 78.25 | 20.44 | 20.71 | 22.64 | 20.76 | 21.29 | 21.82 | 22.23 | 22.69 | 19.96 | 22.3 | 22.77 |  |  |  |  | -11 | Lapis 4 | 15.2 | 0.25 | 78.25 | 2044 | 2071 | 2264 | 2076 | 2129 | 2182 | 2223 | 2269 | 1996 | 2230 | 2277 | [5 empty] | 735
11.4 | Lapis 3 | 11.4 | 0.25 | 78.5 | 20.06 | 20.3 | 22.24 | 20.38 | 20.87 | 21.37 | 21.82 | 22.28 | 19.56 | 21.88 | 22.35 |  |  |  |  | -58 | Lapis 3 | 11.4 | 0.25 | 78.5 | 2006 | 2030 | 2224 | 2038 | 2087 | 2137 | 2182 | 2228 | 1956 | 2188 | 2235 | [5 empty] | 644
7.6 | Lapis 2 | 7.6 | 0.25 | 79 | 19.44 | 19.61 | 21.56 | 19.75 | 20.2 | 20.67 | 21.11 | 21.58 | 18.91 | 21.03 | 21.62 |  |  |  |  | -100 | Lapis 2 | 7.6 | 0.25 | 79 | 1944 | 1961 | 2156 | 1975 | 2020 | 2067 | 2111 | 2158 | 1891 | 2103 | 2162 | [5 empty] | 510
|  |  | 0.5 |  | 18.3 | 19.4 | 20.33 | 18.58 | 19.02 | 19.43 | 19.86 | 20.31 | 18.31 | 19.89 | 20.33 |  |  |  |  | -250 | 0 | 0 | 0.5 | 0 | 1830 | 1940 | 2033 | 1858 | 1902 | 1943 | 1986 | 2031 | 1831 | 1989 | 2033 | [5 empty] | 205
3.8 | Lapis 1 | 3.8 | 1 | 80 | 17.66 | 19.09 | 9.99 | 18.27 | 18.6 | 19.1 | 19.53 | 19.98 | 17.38 | 19.56 | 19.99 |  |  |  |  | -270 | Lapis 1 | 3.8 | 1 | 80 | 1766 | 1909 | 999 | 1827 | 1860 | 1910 | 1953 | 1998 | 1738 | 1956 | 1999 | [5 empty] | 168
3.8 | Hari-5 | 3.8 |  |  | 17.06 | 18.32 | 19.11 | 17.52 | 17.91 | 18.26 | 18.68 | 19.08 | 16.6 | 17.7 | 17.08 |  |  |  |  | -250 | Hari-5 | 3.8 | 0 | 0 | 1706 | 1832 | 1911 | 1752 | 1791 | 1826 | 1868 | 1908 | 1660 | 1770 | 1708 | [5 empty] | -9
7.6 | Lapis 2 | 7.6 | 0.5 | 96.5 | 18.06 | 18.91 | 19.76 | 18.14 | 18.46 | 18.92 | 18.9 | 19.76 | 17.25 | 18.35 | 19.75 |  |  |  |  | -200 | Lapis 2 | 7.6 | 0.5 | 96.5 | 1806 | 1891 | 1976 | 1814 | 1846 | 1892 | 1890 | 1976 | 1725 | 1835 | 1975 | [5 empty] | 156
11.4 | Lapis 3 | 11.4 | 0.5 | 97 | 18.69 | 19.65 | 20.73 | 18.58 | 18.93 | 19.3 | 19.79 | 20.63 | 18.14 | 20.27 | 20.66 |  |  |  |  | -150 | Lapis 3 | 11.4 | 0.5 | 97 | 1869 | 1965 | 2073 | 1858 | 1893 | 1930 | 1979 | 2063 | 1814 | 2027 | 2066 | [5 empty] | 377
|  |  | 0.5 |  | 19.46 | 20.64 | 21.5 | 19.79 | 19.22 | 20.78 | 20.79 | 21.6 | 19.05 | 21.18 | 21.64 |  |  |  |  | -100 | 0 | 0 | 0.5 | 0 | 1946 | 2064 | 2150 | 1979 | 1922 | 2078 | 2079 | 2160 | 1905 | 2118 | 2164 | [5 empty] | 684
15.2 | Lapis 4 | 15.2 | 1 | 98 | 19.83 | 20.92 | 21.79 | 20.07 | 20.49 | 21.06 | 21.03 | 21.88 | 20.29 | 21.44 | 21.9 |  |  |  |  | -100 | Lapis 4 | 15.2 | 1 | 98 | 1983 | 2092 | 2179 | 2007 | 2049 | 2106 | 2103 | 2188 | 2029 | 2144 | 2190 | [5 empty] | 739
|  |  | 0.5 |  | 20.8 | 22.1 | 22.99 | 21.2 | 21.68 | 22.29 | 22.28 | 23.1 | 21.47 | 22.81 | 23.18 |  |  |  |  | -20 | 0 | 0 | 0.5 | 0 | 2080 | 2210 | 2299 | 2120 | 2168 | 2229 | 2228 | 2310 | 2147 | 2281 | 2318
19 | Lapis 5 | 19 | 1 | 99 | 21.15 | 22.5 | 23.39 | 21.59 | 22.05 | 22.66 | 22.65 | 23.47 | 21.85 | 23.18 | 23.56 |  |  |  |  | -10 | Lapis 5 | 19 | 1 | 99 | 2115 | 2250 | 2339 | 2159 | 2205 | 2266 | 2265 | 2347 | 2185 | 2318 | 2356
|  |  | 0.5 |  | 22.34 | 23.66 | 24.57 | 22.71 | 23.23 | 23.89 | 23.88 | 24.71 | 22.03 | 24.32 | 24.84 |  |  |  |  | 150 | 0 | 0 | 0.5 | 0 | 2234 | 2366 | 2457 | 2271 | 2323 | 2389 | 2388 | 2471 | 2203 | 2432 | 2484
|  |  | 1 |  | 22.93 | 24.17 | 25.1 | 23.21 | 23.69 | 24.4 | 24.39 | 25.26 | 22.52 | 24.86 | 25.4 |  |  |  |  | 170 | 0 | 0 | 1 | 0 | 2293 | 2417 | 2510 | 2321 | 2369 | 2440 | 2439 | 2526 | 2252 | 2486 | 2540
22.8 | Lapis 6 | 22.8 | 3 | 102 | 23.91 | 25.24 | 26.24 | 24.27 | 24.94 | 25.32 | 25.53 | 26.39 | 23.61 | 25.99 | 26.57 |  |  |  |  | 286 | Lapis 6 | 22.8 | 3 | 102 | 2391 | 2524 | 2624 | 2427 | 2494 | 2532 | 2553 | 2639 | 2361 | 2599 | 2657
19 | Lapis 5 | 19 | 0.25 | 102.25 | 23.7 | 25.17 | 26.16 | 24.19 | 23.94 | 25.32 | 25.53 | 26.3 | 23.52 | 25.89 | 26.46 |  |  |  |  | 283 | Lapis 5 | 19 | 0.25 | 102.25 | 2370 | 2517 | 2616 | 2419 | 2394 | 2532 | 2553 | 2630 | 2352 | 2589 | 2646
15.2 | Lapis 4 | 15.2 | 0.25 | 102.5 | 23.67 | 24.92 | 25.93 | 23.97 | 23.94 | 25.14 | 25.53 | 26.06 | 23.28 | 25.63 | 26.21 |  |  |  |  | 255 | Lapis 4 | 15.2 | 0.25 | 102.5 | 2367 | 2492 | 2593 | 2397 | 2394 | 2514 | 2553 | 2606 | 2328 | 2563 | 2621
11.4 | Lapis 3 | 11.4 | 0.25 | 102.75 | 23.33 | 24.53 | 25.55 | 23.61 | 23.11 | 24.73 | 24.69 | 25.66 | 22.91 | 25.29 | 25.79 |  |  |  |  | 206 | Lapis 3 | 11.4 | 0.25 | 102.75 | 2333 | 2453 | 2555 | 2361 | 2311 | 2473 | 2469 | 2566 | 2291 | 2529 | 2579
7.6 | Lapis 2 | 7.6 | 0.25 | 103 | 22.62 | 23.76 | 24.81 | 22.89 | 22.36 | 23.94 | 23.9 | 24.89 | 22.18 | 24.4 | 25.01 |  |  |  |  | 147 | Lapis 2 | 7.6 | 0.25 | 103 | 2262 | 2376 | 2481 | 2289 | 2236 | 2394 | 2390 | 2489 | 2218 | 2440 | 2501
|  |  | 0.5 |  | 21.42 | 22.63 | 23.66 | 21.8 | 22.25 | 22.74 | 23.04 | 23.69 | 21.06 | 23.19 | 24.79 |  |  |  |  | -21 | 0 | 0 | 0.5 | 0 | 2142 | 2263 | 2366 | 2180 | 2225 | 2274 | 2304 | 2369 | 2106 | 2319 | 2479
3.8 | Lapis 1 | 3.8 | 1 | 104 | 21.09 | 22.29 | 23.28 | 21.43 | 21.88 | 22.79 | 22.66 | 23.31 | 20.68 | 22.81 | 24.4 |  |  |  |  | -156 | Lapis 1 | 3.8 | 1 | 104 | 2109 | 2229 | 2328 | 2143 | 2188 | 2279 | 2266 | 2331 | 2068 | 2281 | 2440
|  | 3.8 | 16 | 120 | 20.1 | 21.12 | 21.95 | 20.33 | 20.67 | 21.04 | 21.37 | 21.98 | 19.5 | 21.5 | 22.02 |  |  |  |  | -50 | 0 | 3.8 | 16 | 120 | 2010 | 2112 | 2195 | 2033 | 2067 | 2104 | 2137 | 2198 | 1950 | 2150 | 2202
[10 empty] | Timur | [19 empty] | Timur
[6 empty] | 1 |  |  |  | 2 |  |  |  | 3 | [11 empty] | 1 |  |  |  | 2 |  |  |  | 3
[5 empty] | Utara | 4 |  | 5 |  | 6 |  | 7 |  | 8 | Selatan | [9 empty] | Utara | 4 |  | 5 |  | 6 |  | 7 |  | 8 | Selatan
[6 empty] | 9 |  |  |  | 10 |  |  |  | 11 | [11 empty] | 9 |  |  |  | 10 |  |  |  | 11
[10 empty] | Barat | [19 empty] | Barat
| Penambahan dan pengurangan beban dilakukan setiap waktu-waktu tertentu atau setelah penurunan selesai | [19 empty] | Penambahan dan pengurangan beban dilakukan setiap waktu-waktu tertentu atau setelah penurunan selesai

## R
gr/cm3
[5 empty] | Bd | 7.16205 | t/m3
|  | Waktu |  | Tebal pelat |  | atau | x100 (kPa)
|  | 0 |  | 0 |  | kg/cm2 | 0
| Senin | 24 |  | 3.8 |  | 0.02721579 | 2.721579
| Selasa | 48 |  | 7.6 |  | 0.05443158 | 5.443158
| Rabu | 72 |  | 11.4 |  | 0.08164737 | 8.164737
| Kamis | 96 |  | 15.2 |  | 0.1088632 | 10.88632
| Jumat | 120 |  | 19 |  | 0.1360789 | 13.60789
| Senin | 168 |  | 19 |  | 0.1360789 | 13.60789
| Senin | 192 |  | 15.2 |  | 0.1088632 | 10.88632
|  |  |  | 22.8 |  | 0.1632947 | 16.32947
|  |  |  | 19 |  | 0.1360789 | 13.60789
[8 empty] | Dial No. 6 |  |  |  |  | Dial No. 6
Mulai Senin |  | Loading-unloading |  | Tinggi timbunan (cm) |  |  |  | 15 monolit |  |  | Loading unloading |  | 35 monolit
Hari ke |  | Waktu (jam) | t (hari) | Tebal pelat | mulai | berakhir |  | s (mm) | s (cm) | Tek (kPa) | h (cm) | s (mm) | t (hari) | Tek (kPa)
Senin | Dt (jam) | 0 | 0 | 0 | 7.5 |  | 0 | 0 | 0 | 0 | 0 | 0 | 0 | 0
1 | 3 | 3 | 0.125 | 3.8 | 7.5 | 10.5 | 2.721579 | -2.04 | -0.204 | 2.721579 | 3.8 | 2.04 | 0 | 2.721579
8 | 3 | 6 | 0.25 | 7.6 | 10.5 | 16.5 | 5.443158 | -6.5 | -0.65 | 5.443158 | 7.6 | 6.5 | 0.125 | 2.721579
jam | 2 | 8 | 0.3333333 | 3.8 | 16.5 |  | 2.721579 | -5.56 | -0.556 | 2.721579 | 3.8 | 5.56 | 0.125 | 5.443158
Selasa | 16 | 24 | 1 | 3.8 |  |  | 2.721579 | -5.56 | -0.556 | 5.443158 | 7.6 | 7.14 | 0.25 | 5.443158
2 | 2 | 26 | 1.083333 | 7.6 |  |  | 5.443158 | -7.14 | -0.714 | 8.164737 | 11.4 | 12.71 | 0.25 | 2.721579
8 | 3 | 29 | 1.208333 | 11.4 |  |  | 8.164737 | -12.71 | -1.271 | 5.443158 | 7.6 | 12.14 | 1 | 2.721579
jam | 1 | 30 | 1.25 | 7.6 |  |  | 5.443158 | -12.14 | -1.214 | 2.721579 | 3.8 | 10.61 | 1 | 5.443158
| 2 | 32 | 1.333333 | 3.8 |  |  | 2.721579 | -10.86 | -1.086 | 5.443158 | 7.6 | 11.52 | 1.083333 | 5.443158
Rabu | 16 | 48 | 2 | 3.8 |  |  | 2.721579 | -10.61 | -1.061 | 8.164737 | 11.4 | 13.23 | 1.083333 | 8.164737
3 | 1 | 49 | 2.041667 | 7.6 |  |  | 5.443158 | -11.52 | -1.152 | 10.88632 | 15.2 | 17.53 | 1.208333 | 8.164737
8 | 1 | 50 | 2.083333 | 11.4 |  |  | 8.164737 | -13.23 | -1.323 | 8.164737 | 11.4 | 17.42 | 1.208333 | 5.443158
jam | 3 | 53 | 2.208333 | 15.2 |  |  | 10.88632 | -17.53 | -1.753 | 5.443158 | 7.6 | 16.59 | 1.25 | 5.443158
| 0.5 | 53.5 | 2.229167 | 11.4 |  |  | 8.164737 | -17.42 | -1.742 | 2.721579 | 3.8 | 15.66 | 1.25 | 2.721579
| 0.5 | 54 | 2.25 | 7.6 |  |  | 5.443158 | -16.59 | -1.659 | 5.443158 | 7.6 | 16.56 | 2 | 2.721579
| 2 | 56 | 2.333333 | 3.8 |  |  | 2.721579 | -16.27 | -1.627 | 8.164737 | 11.4 | 17.6 | 2 | 5.443158
Kamis | 16 | 72 | 3 | 3.8 |  |  | 2.721579 | -15.66 | -1.566 | 10.88632 | 15.2 | 18.32 | 2.041667 | 5.443158
4 | 1 | 73 | 3.041667 | 7.6 |  |  | 5.443158 | -16.56 | -1.656 | 13.60789 | 19 | 21.95 | 2.041667 | 8.164737
8 | 1 | 74 | 3.083333 | 11.4 |  |  | 8.164737 | -17.6 | -1.76 | 10.88632 | 15.2 | 21.82 | 2.083333 | 8.164737
jam | 1 | 75 | 3.125 | 15.2 |  |  | 10.88632 | -18.32 | -1.832 | 8.164737 | 11.4 | 21.37 | 2.083333 | 10.88632
| 3 | 78 | 3.25 | 19 |  |  | 13.60789 | -21.95 | -2.195 | 5.443158 | 7.6 | 20.67 | 2.208333 | 10.88632
| 0.25 | 78.25 | 3.260417 | 15.2 |  |  | 10.88632 | -21.82 | -2.182 | 2.721579 | 3.8 | 18.26 | 2.208333 | 8.164737
| 0.25 | 78.5 | 3.270833 | 11.4 |  |  | 8.164737 | -21.37 | -2.137 | 5.443158 | 7.6 | 18.92 | 2.229167 | 8.164737
| 0.5 | 79 | 3.291667 | 7.6 |  |  | 5.443158 | -20.67 | -2.067 | 8.164737 | 11.4 | 19.3 | 2.229167 | 5.443158
| 1 | 80 | 3.333333 | 3.8 |  |  | 2.721579 | -19.1 | -1.91 | 10.88632 | 15.2 | 21.06 | 2.25 | 5.443158
Jumat | 16 | 96 | 4 | 3.8 |  |  | 2.721579 | -18.26 | -1.826 | 13.60789 | 19 | 22.66 | 2.25 | 2.721579
5 | 0.5 | 96.5 | 4.020833 | 7.6 |  |  | 5.443158 | -18.92 | -1.892 | 16.32947 | 22.8 | 25.32 | 3 | 2.721579
8 | 0.5 | 97 | 4.041667 | 11.4 |  |  | 8.164737 | -19.3 | -1.93 | 13.60789 | 19 | 25.32 | 3 | 5.443158
| 1 | 98 | 4.083333 | 15.2 |  |  | 10.88632 | -21.06 | -2.106 | 10.88632 | 15.2 | 25.14 | 3.041667 | 5.443158
| 1 | 99 | 4.125 | 19 |  |  | 13.60789 | -22.66 | -2.266 | 8.164737 | 11.4 | 24.73 | 3.041667 | 8.164737
| 3 | 102 | 4.25 | 22.8 |  |  | 16.32947 | -25.32 | -2.532 | 5.443158 | 7.6 | 23.94 | 3.083333 | 8.164737
| 0.25 | 102.25 | 4.260417 | 19 |  |  | 13.60789 | -25.32 | -2.532 | 2.721579 | 3.8 | 21.04 | 3.083333 | 10.88632
| 0.25 | 102.5 | 4.270833 | 15.2 |  |  | 10.88632 | -25.14 | -2.514 |  |  |  | 3.125 | 10.88632
| 0.25 | 102.75 | 4.28125 | 11.4 |  |  | 8.164737 | -24.73 | -2.473 |  |  |  | 3.125 | 13.60789
| 0.25 | 103 | 4.291667 | 7.6 |  |  | 5.443158 | -23.94 | -2.394 |  |  |  | 3.25 | 13.60789
| 1 | 104 | 4.333333 | 3.8 |  |  | 2.721579 | -22.79 | -2.279 |  |  |  | 3.25 | 10.88632
| 16 | 120 | 5 | 3.8 |  |  | 2.721579 | -21.04 | -2.104 |  |  |  | 3.260417 | 10.88632
Jumat | Baca setiap 30 menit dimulai dari pada saat loading-unloading | [11 empty] | 3.260417 | 8.164737
Seting dial | [12 empty] | 3.270833 | 8.164737
[13 empty] | 3.270833 | 5.443158
[13 empty] | 3.291667 | 5.443158
[13 empty] | 3.291667 | 2.721579
[13 empty] | 4 | 2.721579
[13 empty] | 4 | 5.443158
[13 empty] | 4.020833 | 5.443158
[13 empty] | 4.020833 | 8.164737
[13 empty] | 4.041667 | 8.164737
[13 empty] | 4.041667 | 10.88632
[13 empty] | 4.083333 | 10.88632
[13 empty] | 4.083333 | 13.60789
[13 empty] | 4.125 | 13.60789
[13 empty] | 4.125 | 16.32947
[13 empty] | 4.25 | 16.32947
[13 empty] | 4.25 | 13.60789
[13 empty] | 4.260417 | 13.60789
[13 empty] | 4.260417 | 10.88632
[13 empty] | 4.270833 | 10.88632
[13 empty] | 4.270833 | 8.164737
[13 empty] | 4.28125 | 8.164737
[13 empty] | 4.28125 | 5.443158
[13 empty] | 4.291667 | 5.443158
[13 empty] | 4.291667 | 2.721579
[13 empty] | 5 | 2.721579

## lendutan
[8 empty] | 4 | 5 | 6 | 7 | 8
dia 4,5,6,7,8
di as memanjang
| Hari | Lapis 1 | Lapis 2 | Lapis 3 | Lapis 4 | Lapis 5 | Lapis 6 | [5 empty] | Tek | Ds | d rata-rata
Titik | Arah Memanjang | [11 empty] | (kPa) | (kPa) | (m)
4 | -30 | 1.93 | 6.39 | 12.26 | 17.01 | 20.89 | 24.27 | [5 empty] | 2.721579 |  | 0.001982
5 | -15 | 2.02 | 6.48 | 12.5 | 17.33 | 21.44 | 24.94 | [5 empty] | 5.443158 | 2.721579 | 0.006568
6 | 0 | 2.04 | 6.5 | 12.71 | 17.53 | 21.95 | 25.32 | [5 empty] | 2.721579 |  | 0.005634
7 | 15 | 1.98 | 6.7 | 12.99 | 18.34 | 22.41 | 25.53 | [5 empty] | 5.443158 |  | 0.011792
8 | 30 | 1.94 | 6.77 | 13.21 | 18.38 | 22.85 | 26.39 | [5 empty] | 8.164737 | 5.443158 | 0.012734
| rata-rata | 1.982 | 6.568 | 12.734 | 17.718 | 21.908 | 25.29 | [5 empty] | 2.721579 |  | 0.010484
| Arah Melintang | [11 empty] | 8.164737 |  | 0.016602
2 | -14 | 1.99 | 6.53 | 12.67 | 17.63 | 20.86 | 25.24 | [5 empty] | 10.88632 | 8.164737 | 0.017718
6 | 0 | 2.04 | 6.5 | 12.71 | 17.53 | 21.95 | 25.32 | [5 empty] | 2.721579 |  | 0.01536
10 | 14 | 1.97 | 6.65 | 13.08 | 18.11 | 22.36 | 25.99 | [5 empty] | 10.88632 |  | 0.020502
[13 empty] | 13.60789 | 10.88632 | 0.021908
[13 empty] | 2.721579 |  | 0.01829
|  | Tekanan (kPa) | d (m) | [9 empty] | 13.60789 |  | 0.02419
|  | 0 | 0 | [9 empty] | 16.32947 | 13.60789 | 0.02529
|  | 2.721579 | 0.001982 | [11 empty] | 0.021078
|  | 5.443158 | 0.006568
|  | 8.164737 | 0.012734
|  | 10.88632 | 0.017718
|  | 13.60789 | 0.021908
|  | 16.32947 | 0.02529

## h-s
|  | Tinggi (cm) | Tekanan vs penurunan
| t (hari) | 3.8 | 2.721579 | Pelat + 15 monolit | Ds
0 | 0 | 0 | 0 | 0 | 0
1 |  | 3.8 | 2.721579 | 2.04 | 2.04
2 | 1 | 7.6 | 5.443158 | 6.5 | 4.46
3 | 2 | 11.4 | 8.164737 | 12.71 | 6.21
4 | 3 | 15.2 | 10.88632 | 17.53 | 4.82
5 | 4 | 19 | 13.60789 | 21.95 | 4.42
6 | 5 | 22.8 | 16.32947 | 25.32 | 3.37
Timbunan (cm) | Waktu (jam) | Waktu (hari) | S (mm) | Ds
0 | 0 | 0 | 0 | 0
3.8 | 3 | 0.125 | 2.04 | 2.04
7.6 | 6 | 0.25 | 6.5 | 4.46
11.4 | 29 | 1.208333 | 12.71 | 6.21
15.2 | 53 | 2.208333 | 17.53 | 4.82
19 | 78 | 3.25 | 21.95 | 4.42
22.8 | 102 | 4.25 | 25.32 | 3.37

## An-t
Dt
| Data |  |  | 1 | Hyperbolic Method |  | Asoka Method
t (hari) | t (menit) | S (cm) | t/s | (hari) | t (menit) | S (cm) | S (cm) | 0.9145668
0 | 0 | 0 |  | 0 | 0 | 0 | 0 | Hy/Asaoko
0.125 | 180 | 0.204 |  | 1 | 180 | 1.071123 | 0.7272 | 1.472941
0.25 | 360 | 0.65 |  | 2 | 360 | 1.709402 | 1.32714 | 1.288034
1.208333 | 1740 | 1.271 | 0.950695 | 3 | 1740 | 2.133106 | 1.8220905 | 1.170691
2.208333 | 3180 | 1.753 | 1.259745 | 4 | 3180 | 2.434867 | 2.230425 | 1.091661 |  | a | 2
3.25 | 4680 | 2.195 | 1.480638 | 5 | 4680 | 2.660707 | 2.5673 | 1.036383 |  | b | 3
4.25 | 6120 | 2.532 | 1.678515 | 6 | 8640 | 2.836075 | 2.845223 | 0.9967848 |  | t | 5
0.7083333 |  |  |  | 7 | 10080 | 2.97619 | 3.074509 | 0.9680215 |  | s | 0.2941176
DICARI !!! | a = | 0.6972 |  | 8 | 11520 | 3.090712 | 3.26367 | 0.9470053
Lihat grafik | b = | 0.2364 |  | 9 | 12960 | 3.186066 | 3.419728 | 0.9316725 |  | t | 5
|  |  |  | 10 | 14400 | 3.266693 | 3.548475 | 0.9205906
Hyperbolic Method |  |  | 1 | 11 | 15840 | 3.335759 | 3.654692 | 0.9127334
Penurunan akhir | Sf = | 4.230118 | cm | 12 | 17280 | 3.395586 | 3.742321 | 0.9073475
Waktu 90% | tf= | 26.54315 | Hari | 13 | 18720 | 3.44791 | 3.814615 | 0.9038685
|  | 38222.13 | menit | 14 | 20160 | 3.49406 | 3.874257 | 0.9018658
Asaoka Method |  |  |  | 15 | 21600 | 3.535068 | 3.923462 | 0.9010072
Penurunan akhir | Sf = | 4.155429 | cm | 16 | 23040 | 3.571747 | 3.964056 | 0.9010335
Waktu 90% | tf= | 11.96945 | hari | 17 | 24480 | 3.60475 | 3.997546 | 0.9017406
|  | 17236 | menit | 18 | 25920 | 3.634601 | 4.025176 | 0.9029671
| 90%Sf = | 3.739886 | cm | 19 | 27360 | 3.661733 | 4.04797 | 0.904585
|  |  |  | 20 | 28800 | 3.6865 | 4.066775 | 0.9064922
Hasil analisis | t90% = | 15.33673 | hari | 21 | 30240 | 3.709199 | 4.08229 | 0.9086075
Untuk tebal gambut 50 cm |  |  |  | 22 | 31680 | 3.730078 | 4.095089 | 0.9108662
|  |  |  | 23 | 33120 | 3.749348 | 4.105648 | 0.913217
Grafik akhir | t | sf |  | 24 | 34560 | 3.767188 | 4.11436 | 0.9156194
Hyperbolic | 0 | 4.230118 |  | 25 | 36000 | 3.783751 | 4.121547 | 0.9180415
| 20 | 4.230118 |  | 26 | 37440 | 3.79917 | 4.127476 | 0.9204584
Asaoka | 0 | 4.155429 |  | 27 | 38880 | 3.813559 | 4.132368 | 0.9228509
| 20 | 4.155429 |  | 28 | 40320 | 3.827019 | 4.136403 | 0.9252044
|  |  |  | 29 | 41760 | 3.839636 | 4.139733 | 0.9275081
|  |  |  | 30 | 43200 | 3.851487 | 4.14248 | 0.9297539
|  |  |  | 31 | 44640 | 3.86264 | 4.144746
|  |  |  | 32 | 46080 | 3.873154 | 4.146615
|  |  |  | 33 | 47520 | 3.883084 | 4.148158
|  |  |  | 34 | 48960 | 3.892476 | 4.14943
|  |  |  | 35 | 50400 | 3.901373 | 4.15048
|  |  |  | 36 | 51840 | 3.909814 | 4.151346
Hyperbolic Method |  |  |  | 37 | 53280 | 3.917831 | 4.15206
DICARI !!! | a = | 0.6972 |  | 38 | 54720 | 3.925458 | 4.15265
Lihat grafik | b = | 0.2364 |  | 39 | 56160 | 3.93272 | 4.153136
|  |  |  | 40 | 57600 | 3.939645
|  | Asaoka Method (1978) | [6 empty] | Li method (2014)
Data
t (hari) | t (menit) | rn-1 (cm) | rn (cm) | rt (cm)
0 | 0 | 0
0
0.25 | 360 | 0.65 | 1.271 | 0.1527551 | 0.25
1.208333 | 1740 | 1.271 | 1.753 | 0.861878 | 0.9583333
2.208333 | 3180 | 1.753 | 2.195 | 1.672483 | 1
3.25 | 4680 | 2.195 | 2.532 | 1.931652 | 1.041667
4.25 | 6120 | 2.532 |  |  | 1
| Penurunan akhir = rf = | 4.155429
sesuaikan !!! | b = | 0.825 | rO = | 0.7272
Persamaan grafik | 0 | 0 | 0 | 4.155429
| 1 | 1 | 4.155429 | 4.155429
| 2 | 2 | 4.155429 | 0
| 3 | 3
| 4 | 4
| 5 | 5
| 6 | 6
| 7 | 7
| 8 | 8
| 9 | 9
| 10 | 10
a = 0,0638
b = 0,1479
1
b
1
rO
1
1
sf (Asaoka method)
sf (Hyperbolic method)
Kelemahan M' Asaoka :
hanya u interval t yang sama

## An-h
WAKTU DIGANTI DENGAN h TIMBUNAN |  |  |  | Dh
| Data |  |  | 3.8 | Hyperbolic Method |  | Asoka Method
| h (cm) | S (cm) | 1/s | (hari) | h (cm) | S (cm) | S (cm) | 1.376175
0 | 0 | 0 |  | 0 | 0 | 0 | 0 | Hy/Asaoko
3.8 | 3.8 | 0.204 | 18.62745 | 3.8 | 3.8 | 1.778843 | 7.329278 | 0.2427037
7.6 | 7.6 | 0.65 | 11.69231 | 7.6 | 7.6 | 3.16174 | 7.341651 | 0.4306578
11.4 | 11.4 | 1.271 | 8.969315 | 11.4 | 11.4 | 4.267649 | 7.341672 | 0.5812911
15.2 | 15.2 | 1.753 | 8.67085 | 15.2 | 15.2 | 5.172214 | 7.341672 | 0.7045008 |  | a | 2
19 | 19 | 2.195 | 8.656036 | 19 | 19 | 5.925834 | 7.341672 | 0.8071504 |  | b | 3
22.8 | 22.8 | 2.532 | 9.004739 | 22.8 | 32832 | 6.56338 | 7.341672 | 0.8939897 |  | t | 5
|  |  |  | 26.6 | 38304 | 7.109752 | 7.341672 | 0.9684104 |  | s | 0.2941176
DICARI !!! | a = | 1.8687 |  | 30.4 | 43776 | 7.583203 | 7.341672 | 1.032899
Lihat grafik | b = | 0.0704 |  | 34.2 | 49248 | 7.997418 | 7.341672 | 1.089318 |  | t | 5
|  |  |  | 38 | 54720 | 8.36286 | 7.341672 | 1.139095
Hyperbolic Method |  |  | 1 | 41.8 | 60192 | 8.687664 | 7.341672 | 1.183336
Penurunan akhir | Sf = | 14.20455 | cm | 45.6 | 65664 | 8.978251 | 7.341672 | 1.222916
Tinggi 90% | tf= | 238.8963 | Hari | 49.4 | 71136 | 9.239759 | 7.341672 | 1.258536
|  | 344010.7 | menit | 53.2 | 76608 | 9.476343 | 7.341672 | 1.290761
Asaoka Method |  |  |  | 57 | 82080 | 9.691405 | 7.341672 | 1.320054
Penurunan akhir | Sf = | 7.341672 | cm | 60.8 | 87552 | 9.887754 | 7.341672 | 1.346799
Tinggi 90% | tf= | 6.673604 | hari | 64.6 | 93024 | 10.06773 | 7.341672 | 1.371313
|  | 9609.989 | menit | 68.4 | 98496 | 10.2333 | 7.341672 | 1.393865
| 90%Sf = | 6.607505 | cm | 72.2 | 103968 | 10.38613 | 7.341672 | 1.414681
|  |  |  | 76 | 109440 | 10.52763 | 7.341672 | 1.433955
Hasil analisis | t90% = | 15.33673 | hari | 79.8 | 114912 | 10.65902 | 7.341672 | 1.451851
Untuk tebal gambut 50 cm |  |  |  | 83.6 | 120384 | 10.78134 | 7.341672 | 1.468512
|  |  |  | 87.4 | 125856 | 10.8955 | 7.341672 | 1.484062
Grafik akhir | t | sf |  | 91.2 | 131328 | 11.00229 | 7.341672 | 1.498609
Hyperbolic | 0 | 14.20455 |  | 95 | 136800 | 11.10241 | 7.341672 | 1.512245
| 40 | 14.20455 |  | 98.8 | 142272 | 11.19646 | 7.341672 | 1.525055
Asaoka | 0 | 7.341672 |  | 102.6 | 147744 | 11.28497 | 7.341672 | 1.537111
| 40 | 7.341672 |  | 106.4 | 153216 | 11.36842 | 7.341672 | 1.548478
|  |  |  | 110.2 | 158688 | 11.44723 | 7.341672 | 1.559213
|  |  |  | 114 | 164160 | 11.52179 | 7.341672 | 1.569368
|  |  |  | 117.8 | 169632 | 11.59241 | 7.341672
|  |  |  | 121.6 | 175104 | 11.65941 | 7.341672
|  |  |  | 125.4 | 180576 | 11.72307 | 7.341672
|  |  |  | 129.2 | 186048 | 11.78361 | 7.341672
|  |  |  | 133 | 191520 | 11.84127 | 7.341672
|  |  |  | 136.8 | 196992 | 11.89625 | 7.341672
Hyperbolic Method |  |  |  | 140.6 | 202464 | 11.94873 | 7.341672
DICARI !!! | a = | 1.8687 |  | 144.4 | 207936 | 11.99888 | 7.341672
Lihat grafik | b = | 0.0704 |  | 148.2 | 213408 | 12.04684 | 7.341672
|  |  |  | 152 | 218880 | 12.09276 | #NUM!
|  |  |  | 41 | 59040 | 8.622321 | #NUM!
|  | Asaoka Method (1978) | [6 empty] | Li method (2014)
Data
0 | h (cm) | rn-1 (cm) | rn (cm) | rt (cm)
0 | 0 | 0 |  | 0
3.8 | 3.8 | 0.204 | 0.65 | 7.329278
7.6 | 7.6 | 0.65 | 1.271 | 7.341651
11.4 | 11.4 | 1.271 | 1.753 | 7.341672
15.2 | 15.2 | 1.753 | 2.195 | 7.341672
19 | 19 | 2.195 | 2.532 | 7.341672
22.8 | 22.8 | 2.532
| Penurunan akhir = rf = | 7.341672
sesuaikan !!! | b = | 0.7082 | rO = | 2.1423
Persamaan grafik | 0 | 0 | 0 | 7.341672
| 1 | 1 | 7.341672 | 7.341672
| 2 | 2 | 7.341672 | 0
| 3 | 3
| 4 | 4
| 5 | 5
| 6 | 6
| 7 | 7
| 8 | 8
| 9 | 9
| 10 | 10
a = 1,8687
b = 0,0704
1
b
1
rO
1
1
sf (Asaoka method)
sf (Hyperbolic method)
Kelemahan M' Asaoka :
Cek analisisnya !!!

## Form
DATA PENURUNAN AKIBAT TIMBUNAN
|  |  | Judul |  | : Uji beban timbunan skala kecil laboratorium |  |  |  |  | Jumlah tiang |  | : |  |  | Berat | :
|  |  | Dikerjakan |  | : |  |  |  |  | Tanggal |  | : |  |  | Tebal per lapis | : 3,8 cm
: 8 Juni 2014
| Lapis / Waktu |  |  |  | No. / Pembacaan Dial Penurunan
| Hari 1 | H (cm) | Dt(m/j) | Pkl/t(jam) | 1 | 2 | 3 | 4 | 5 | 6 | 7 | 8 | 9 | 10 | 11 | 12 | 13 | 14 | 15
| Hari-1 | 0
30
1
3.8 | 1 | 3.8 | 3 | 3
30
1
7.6 | 2 | 7.6 | 3 | 6
30
3.8 | 1 | 3.8 | 2 | 8
3.8 | Hari-2 | 3.8
30
1
7.6 | 2 | 7.6 | 2 | 26
30
1
11.4 | 3 | 11.4 | 3 | 29
30
7.6 | 2 | 7.6 | 1 | 30
30
3.8 | 1 | 3.8 | 2 | 32
3.8 | Hari-3 | 3.8
30
7.6 | 2 | 7.6 | 1 | 49
30
11.4 | 3 | 11.4 | 1 | 50
30
1
15.2 | 4 | 15.2 | 3 | 53
11.4 | 3 | 11.4 | 30 | 53.5
7.6 | 2 | 7.6 | 30 | 54
30
3.8 | 1 | 3.8 | 2 | 56
3.8 | Hari-4 | 3.8
30
7.6 | 2 | 7.6 | 1 | 73
30
11.4 | 3 | 11.4 | 1 | 74
30
15.2 | 4 | 15.2 | 1 | 75
30
1
19 | 5 | 19 | 3 | 78
15.2 | 4 | 15.2 | 15 | 78.25
11.4 | 3 | 11.4 | 15 | 78.5
7.6 | 2 | 7.6 | 15 | 79
30
3.8 | 1 | 3.8 | 1 | 80
3.8 | Hari-5 | 3.8
7.6 | 2 | 7.6 | 30 | 96.5
11.4 | 3 | 11.4 | 30 | 97
30
15.2 | 4 | 15.2 | 1 | 98
30
19 | 5 | 19 | 1 | 99
30
1
22.8 | 6 | 22.8 | 3 | 102
19 | 5 | 19 | 15 | 102.25
15.2 | 4 | 15.2 | 15 | 102.5
11.4 | 3 | 11.4 | 15 | 102.75
7.6 | 2 | 7.6 | 15 | 103
30
3.8 | 1 | 3.8 | 1 | 104
|  |  | 16 | 120
Timur
[6 empty] | 1 |  |  |  | 2 |  |  |  | 3
[5 empty] | Utara | 4 |  | 5 |  | 6 |  | 7 |  | 8 | Selatan
[6 empty] | 9 |  |  |  | 10 |  |  |  | 11
Barat
Penambahan dan pengurangan beban dilakukan setiap waktu-waktu tertentu atau setelah penurunan selesai