## Data
| DATA PENURUNAN AKIBAT TIMBUNAN | [19 empty] | Pusat timbunan
|  | Judul |  | : Uji beban timbunan pada pelat 60x28 | [8 empty] | Berat | : 8,8359 | kg |  |  | cm |  | 1 t/m3 |  |  | dengan g = 1 t/m3 atau 9,81 kN/m3. |  |  | kali 10
|  | Dikerjakan |  | : Aazokhi Waruwu |  |  |  | Tanggal | : 4 April 2016 |  |  |  | Tebal per lapis | : 2 x 19 mm |  |  |  | -3.8 | tinggi | BD potongan besi |  |  |  | 7.16205 | t/m3 | 71.6205 | kN/m3
: 8 Juni 2014
| Lapis / Waktu |  | No. / Pembacaan Dial Penurunan | [14 empty] | -0.038 | (cm) | m | t (hari) | s (mm) | t (menit) | 1 | 2 | 3 | 4 | 5 | 6 | 7 | 8 | 9 | 10 | 11 | 12 | 13 | 14 | 15
|  | t (menit) | 1 | 2 | 3 | 4 | 5 | 6 | 7 | 8 | 9 | 10 | 11 | 12 | 13 | 14 | 15 | kPa | -3.8 | -2.721579 |  |  | 0 | A" | A | A' | 0 | B | 0 | C" | C | C' | 0 | D | 0 | E" | E | E'
| 1 | 5 | 1848 |  |  |  | 1636 |  | 1902 | 1630 | 1358 |  | 1663 |  | 1895 | 1638 | 1385 | -2.721579 | -3.8 | 1 | 0.003472222 | 16.3 | 5 | 1.848 | 0 | 0 | 0 | 1.636 | 0 | 1.902 | 1.63 | 1.358 | 0 | 1.663 | 0 | 1.895 | 1.638 | 1.385
|  | 10 | 1920 |  |  |  | 1692 |  | 1970 | 1697.5 | 1425 |  | 1712 |  | 1964 | 1700 | 1454 | -2.721579 | -3.8 |  | 0.006944444 | 16.975 | 10 | 1.92 | 0 | 0 | 0 | 1.692 | 0 | 1.97 | 1.6975 | 1.425 | 0 | 1.712 | 0 | 1.964 | 1.7 | 1.454
|  | 15 | 1953 |  |  |  | 1773 |  | 2010 | 1737 | 1464 |  | 1758 |  | 2102 | 1745 | 1495 | -2.721579 | -3.8 |  | 0.01041667 | 17.37 | 15 | 1.953 | 0 | 0 | 0 | 1.773 | 0 | 2.01 | 1.737 | 1.464 | 0 | 1.758 | 0 | 2.102 | 1.745 | 1.495
|  | 30 | 2045 | 1792 | 1487 |  | 1809 |  | 2112 | 1829.5 | 1547 |  | 1851 |  | 2214 | 1841 | 1585 | -2.721579 | -3.8 |  | 0.02083333 | 18.295 | 30 | 2.045 | 1.792 | 1.487 | 0 | 1.809 | 0 | 2.112 | 1.8295 | 1.547 | 0 | 1.851 | 0 | 2.214 | 1.841 | 1.585
|  | 60 | 2131 | 1876 | 1567 |  | 1998 |  | 2199 | 1914 | 1629 |  | 1939 |  | 2204 | 1970 | 1688 | -2.721579 | -3.8 |  | 0.04166667 | 19.14 | 60 | 2.131 | 1.876 | 1.567 | 0 | 1.998 | 0 | 2.199 | 1.914 | 1.629 | 0 | 1.939 | 0 | 2.204 | 1.97 | 1.688
|  | 90 | 2203 | 1942 | 1629 |  | 2067 |  | 2277 | 1984.5 | 1692 |  | 2011 |  | 2283 | 2004 | 1736 | -2.721579 | -3.8 |  | 0.0625 | 19.845 | 90 | 2.203 | 1.942 | 1.629 | 0 | 2.067 | 0 | 2.277 | 1.9845 | 1.692 | 0 | 2.011 | 0 | 2.283 | 2.004 | 1.736
|  | 120 | 2255 | 1994 | 1681 |  | 2118 |  | 2334 | 2037.5 | 1741 |  | 2063 |  | 2343 | 2066 | 1799 | -2.721579 | -3.8 |  | 0.08333333 | 20.375 | 120 | 2.255 | 1.994 | 1.681 | 0 | 2.118 | 0 | 2.334 | 2.0375 | 1.741 | 0 | 2.063 | 0 | 2.343 | 2.066 | 1.799
|  | 180 | 2273 | 2016 | 1703 |  | 2141 |  | 2349 | 2058.5 | 1768 |  | 2091 |  | 2357 | 2081 | 1813 | -2.721579 | -3.8 |  | 0.125 | 20.585 | 180 | 2.273 | 2.016 | 1.703 | 0 | 2.141 | 0 | 2.349 | 2.0585 | 1.768 | 0 | 2.091 | 0 | 2.357 | 2.081 | 1.813
4 |  | 240 | 2293 | 2036 | 1723 |  | 2161 |  | 2369 | 2078.5 | 1788 |  | 2111 |  | 2369 | 2093 | 1825 | -2.721579 | -3.8 |  | 0.1666667 | 20.785 | 240 | 2.293 | 2.036 | 1.723 | 0 | 2.161 | 0 | 2.369 | 2.0785 | 1.788 | 0 | 2.111 | 0 | 2.369 | 2.093 | 1.825
0.1666667 |  | 1440 | 2790 | 2416 | 2091 |  | 2465 |  | 2781 | 2478.5 | 2176 |  | 2501 |  | 2800 | 2514 | 2133 | -2.721579 | -3.8 |  | 1 | 24.785 | 1440 | 2.79 | 2.416 | 2.091 | 0 | 2.465 | 0 | 2.781 | 2.4785 | 2.176 | 0 | 2.501 | 0 | 2.8 | 2.514 | 2.133
| 2 | 5 | 1260 | 1010 | 1082 |  | 1179 |  | 1230 | 1219 | 1125 |  | 1191 |  | 1270 | 1205 | 1175 | -5.443158 | -7.6 | 2 | 1.003472 | 36.975 | 1445 | 4.05 | 3.426 | 3.173 | 0 | 3.644 | 0 | 4.011 | 3.6975 | 3.301 | 0 | 3.692 | 0 | 4.07 | 3.719 | 3.308
|  | 10 | 1323 | 1175 | 1161 |  | 1287 |  | 1378 | 1323 | 1212 |  | 1310 |  | 1438 | 1318 | 1256 | -5.443158 | -7.6 |  | 1.006944 | 38.015 | 1450 | 4.113 | 3.591 | 3.252 | 0 | 3.752 | 0 | 4.159 | 3.8015 | 3.388 | 0 | 3.811 | 0 | 4.238 | 3.832 | 3.389
|  | 15 | 1420 | 1248 | 1222 |  | 1361 |  | 1480 | 1421 | 1372 |  | 1392 |  | 1540 | 1401 | 1321 | -5.443158 | -7.6 |  | 1.010417 | 38.995 | 1455 | 4.21 | 3.664 | 3.313 | 0 | 3.826 | 0 | 4.261 | 3.8995 | 3.548 | 0 | 3.893 | 0 | 4.34 | 3.915 | 3.454
|  | 30 | 1586 | 1400 | 1343 |  | 1515 |  | 1656 | 1540 | 1403 |  | 1555 |  | 1718 | 1562 | 1453 | -5.443158 | -7.6 |  | 1.020833 | 40.185 | 1470 | 4.376 | 3.816 | 3.434 | 0 | 3.98 | 0 | 4.437 | 4.0185 | 3.579 | 0 | 4.056 | 0 | 4.518 | 4.076 | 3.586
|  | 60 | 1777 | 1554 | 1479 |  | 1674 |  | 1840 | 1719 | 1531 |  | 1708 |  | 1898 | 1718 | 1584 | -5.443158 | -7.6 |  | 1.041667 | 41.975 | 1500 | 4.567 | 3.97 | 3.57 | 0 | 4.139 | 0 | 4.621 | 4.1975 | 3.707 | 0 | 4.209 | 0 | 4.698 | 4.232 | 3.717
|  | 90 | 1877 | 1654 | 1579 |  | 1754 |  | 1940 | 1819 | 1631 |  | 1808 |  | 1998 | 1818 | 1684 | -5.443158 | -7.6 |  | 1.0625 | 42.975 | 1530 | 4.667 | 4.07 | 3.67 | 0 | 4.219 | 0 | 4.721 | 4.2975 | 3.807 | 0 | 4.309 | 0 | 4.798 | 4.332 | 3.817
|  | 120 | 1959 | 1730 | 1633 |  | 1750 |  | 2038 | 1955 | 1685 |  | 1884 |  | 2084 | 1891 | 1738 | -5.443158 | -7.6 |  | 1.083333 | 44.335 | 1560 | 4.749 | 4.146 | 3.724 | 0 | 4.215 | 0 | 4.819 | 4.4335 | 3.861 | 0 | 4.385 | 0 | 4.884 | 4.405 | 3.871
|  | 180 | 2092 | 1856 | 1748 |  | 1875 |  | 2170 | 2021 | 1797 |  | 2009 |  | 2211 | 2014 | 1851 | -5.443158 | -7.6 |  | 1.125 | 44.995 | 1620 | 4.882 | 4.272 | 3.839 | 0 | 4.34 | 0 | 4.951 | 4.4995 | 3.973 | 0 | 4.51 | 0 | 5.011 | 4.528 | 3.984
|  | 240 | 2158 | 1913 | 1801 |  | 2033 |  | 2237 | 2035 | 1852 |  | 2069 |  | 2276 | 2070 | 1905 | -5.443158 | -7.6 |  | 1.166667 | 45.135 | 1680 | 4.948 | 4.329 | 3.892 | 0 | 4.498 | 0 | 5.018 | 4.5135 | 4.028 | 0 | 4.57 | 0 | 5.076 | 4.584 | 4.038
|  | 1440 | 2710 | 2584 | 2458 |  | 2590 |  | 2812 | 2620 | 2396 |  | 2615 |  | 2824 | 2633.5 | 2443 | -5.443158 | -7.6 |  | 2 | 50.985 | 2880 | 5.5 | 5 | 4.549 | 0 | 5.055 | 0 | 5.593 | 5.0985 | 4.572 | 0 | 5.116 | 0 | 5.624 | 5.1475 | 4.576
| 3 | 5 | 492 | 578 | 518 |  | 552 |  | 490 | 598 | 605 |  | 538 |  | 460 | 506 | 598 | -8.164737 | -11.4 | 3 | 2.003472 | 56.965 | 2885 | 5.992 | 5.578 | 5.067 | 0 | 5.607 | 0 | 6.083 | 5.6965 | 5.177 | 0 | 5.654 | 0 | 6.084 | 5.6535 | 5.174
|  | 10 | 579 | 657 | 627 |  | 612 |  | 578 | 616 | 670 |  | 611 |  | 553 | 673 | 654 | -8.164737 | -11.4 |  | 2.006944 | 57.145 | 2890 | 6.079 | 5.657 | 5.176 | 0 | 5.667 | 0 | 6.171 | 5.7145 | 5.242 | 0 | 5.727 | 0 | 6.177 | 5.8205 | 5.23
|  | 15 | 642 | 710 | 730 |  | 681 |  | 642 | 700 | 710 |  | 660 |  | 615 | 725 | 702 | -8.164737 | -11.4 |  | 2.010417 | 57.985 | 2895 | 6.142 | 5.71 | 5.279 | 0 | 5.736 | 0 | 6.235 | 5.7985 | 5.282 | 0 | 5.776 | 0 | 6.239 | 5.8725 | 5.278
|  | 30 | 791 | 827 | 859 |  | 811 |  | 772 | 800 | 838 |  | 786 |  | 744 | 849 | 824 | -8.164737 | -11.4 |  | 2.020833 | 58.985 | 2910 | 6.291 | 5.827 | 5.408 | 0 | 5.866 | 0 | 6.365 | 5.8985 | 5.41 | 0 | 5.902 | 0 | 6.368 | 5.9965 | 5.4
|  | 60 | 940 | 987 | 1022 |  | 965 |  | 914 | 1005 | 997 |  | 934 |  | 881 | 993 | 976 | -8.164737 | -11.4 |  | 2.041667 | 61.035 | 2940 | 6.44 | 5.987 | 5.571 | 0 | 6.02 | 0 | 6.507 | 6.1035 | 5.569 | 0 | 6.05 | 0 | 6.505 | 6.1405 | 5.552
|  | 90 | 1023 | 1079 | 1120 |  | 1057 |  | 994 | 1122 | 1093 |  | 1022 |  | 958 | 1079 | 1069 | -8.164737 | -11.4 |  | 2.0625 | 62.205 | 2970 | 6.523 | 6.079 | 5.669 | 0 | 6.112 | 0 | 6.587 | 6.2205 | 5.665 | 0 | 6.138 | 0 | 6.582 | 6.2265 | 5.645
|  | 120 | 1132 | 1315 | 1255 |  | 1185 |  | 1101 | 1200 | 1119 |  | 1143 |  | 1060 | 1198 | 1181 | -8.164737 | -11.4 |  | 2.083333 | 62.985 | 3000 | 6.632 | 6.315 | 5.804 | 0 | 6.24 | 0 | 6.694 | 6.2985 | 5.691 | 0 | 6.259 | 0 | 6.684 | 6.3455 | 5.757
|  | 180 | 1217 | 1398 | 1347 |  | 1268 |  | 1181 | 1294 | 1312 |  | 1226 |  | 1138 | 1278 | 1278 | -8.164737 | -11.4 |  | 2.125 | 63.925 | 3060 | 6.717 | 6.398 | 5.896 | 0 | 6.323 | 0 | 6.774 | 6.3925 | 5.884 | 0 | 6.342 | 0 | 6.762 | 6.4255 | 5.854
|  | 240 | 1303 | 1485 | 1442 |  | 1355 |  | 1262 | 1448 | 1404 |  | 1311 |  | 1216 | 1361 | 1347 | -8.164737 | -11.4 |  | 2.166667 | 65.465 | 3120 | 6.803 | 6.485 | 5.991 | 0 | 6.41 | 0 | 6.855 | 6.5465 | 5.976 | 0 | 6.427 | 0 | 6.84 | 6.5085 | 5.923
|  | 1440 | 1950 | 2282 | 2115 |  | 2010 |  | 1895 | 1994 | 2065 |  | 1948 |  | 1930 | 2006 | 2004 | -8.164737 | -11.4 |  | 3 | 70.925 | 4320 | 7.45 | 7.282 | 6.664 | 0 | 7.065 | 0 | 7.488 | 7.0925 | 6.637 | 0 | 7.064 | 0 | 7.554 | 7.1535 | 6.58
| 4 | 5 | 243 | 251.5 | 260 |  | 250 |  | 250 | 244 | 242 |  | 239 |  | 206 | 209.5 | 213 | -10.88632 | -15.2 | 4 | 3.003472 | 73.365 | 4325 | 7.693 | 7.5335 | 6.924 | 0 | 7.315 | 0 | 7.738 | 7.3365 | 6.879 | 0 | 7.303 | 0 | 7.76 | 7.363 | 6.793
|  | 10 | 228 | 259.5 | 291 |  | 285 |  | 296 | 297 | 266 |  | 264 |  | 264 | 250.5 | 237 | -10.88632 | -15.2 |  | 3.006944 | 73.895 | 4330 | 7.678 | 7.5415 | 6.955 | 0 | 7.35 | 0 | 7.784 | 7.3895 | 6.903 | 0 | 7.328 | 0 | 7.818 | 7.404 | 6.817
|  | 15 | 238 | 278 | 318 |  | 318 |  | 336 | 301 | 292 |  | 293 |  | 280 | 269 | 258 | -10.88632 | -15.2 |  | 3.010417 | 73.935 | 4335 | 7.688 | 7.56 | 6.982 | 0 | 7.383 | 0 | 7.824 | 7.3935 | 6.929 | 0 | 7.357 | 0 | 7.834 | 7.4225 | 6.838
|  | 30 | 450 | 417 | 384 |  | 391 |  | 440 | 396 | 392 |  | 382 |  | 377 | 351.5 | 326 | -10.88632 | -15.2 |  | 3.020833 | 74.885 | 4350 | 7.9 | 7.699 | 7.048 | 0 | 7.456 | 0 | 7.928 | 7.4885 | 7.029 | 0 | 7.446 | 0 | 7.931 | 7.505 | 6.906
|  | 60 | 605 | 569.5 | 534 |  | 555 |  | 584 | 512 | 486 |  | 506 |  | 504 | 465.5 | 427 | -10.88632 | -15.2 |  | 3.041667 | 76.045 | 4380 | 8.055 | 7.8515 | 7.198 | 0 | 7.62 | 0 | 8.072 | 7.6045 | 7.123 | 0 | 7.57 | 0 | 8.058 | 7.619 | 7.007
|  | 90 | 644 | 600 | 556 |  | 583 |  | 616 | 527 | 505 |  | 530 |  | 533 | 487.5 | 442 | -10.88632 | -15.2 |  | 3.0625 | 76.195 | 4410 | 8.094 | 7.882 | 7.22 | 0 | 7.648 | 0 | 8.104 | 7.6195 | 7.142 | 0 | 7.594 | 0 | 8.087 | 7.641 | 7.022
|  | 120 | 707 | 654.5 | 602 |  | 632 |  | 672 | 601 | 548 |  | 576 |  | 583 | 526.5 | 470 | -10.88632 | -15.2 |  | 3.083333 | 76.935 | 4440 | 8.157 | 7.9365 | 7.266 | 0 | 7.697 | 0 | 8.16 | 7.6935 | 7.185 | 0 | 7.64 | 0 | 8.137 | 7.68 | 7.05
|  | 180 | 833 | 814 | 795 |  | 738 |  | 789 | 701 | 634 |  | 674 |  | 695 | 625 | 555 | -10.88632 | -15.2 |  | 3.125 | 77.935 | 4500 | 8.283 | 8.096 | 7.459 | 0 | 7.803 | 0 | 8.277 | 7.7935 | 7.271 | 0 | 7.738 | 0 | 8.249 | 7.7785 | 7.135
|  | 240 | 920 | 840 | 760 |  | 811 |  | 867 | 792 | 692 |  | 741 |  | 766 | 686.5 | 607 | -10.88632 | -15.2 |  | 3.166667 | 78.845 | 4560 | 8.37 | 8.122 | 7.424 | 0 | 7.876 | 0 | 8.355 | 7.8845 | 7.329 | 0 | 7.805 | 0 | 8.32 | 7.84 | 7.187
|  | 1440 | 1882 | 1686 | 1490 |  | 1579.5 |  | 1686 | 1481.5 | 1277 |  | 1383.5 |  | 1490 | 1320 | 1150 | -10.88632 | -15.2 |  | 4 | 85.74 | 5760 | 9.332 | 8.968 | 8.154 | 0 | 8.6445 | 0 | 9.174 | 8.574 | 7.914 | 0 | 8.4475 | 0 | 9.044 | 8.4735 | 7.73
| 5 | 5 | 126 | 125 | 124 |  | 145 |  | 126 | 99 | 122 |  | 127 |  | 106 | 104 | 102 | -13.60789 | -19 | 5 | 4.003472 | 86.73 | 5765 | 9.458 | 9.093 | 8.278 | 0 | 8.7895 | 0 | 9.3 | 8.673 | 8.036 | 0 | 8.5745 | 0 | 9.15 | 8.5775 | 7.832
|  | 10 | 152 | 145 | 138 |  | 164 |  | 149 | 105 | 134 |  | 144 |  | 126 | 119 | 112 | -13.60789 | -19 |  | 4.006944 | 86.79 | 5770 | 9.484 | 9.113 | 8.292 | 0 | 8.8085 | 0 | 9.323 | 8.679 | 8.048 | 0 | 8.5915 | 0 | 9.17 | 8.5925 | 7.842
|  | 15 | 175 | 163 | 151 |  | 179 |  | 168 | 107 | 142 |  | 157 |  | 145 | 133 | 121 | -13.60789 | -19 |  | 4.010417 | 86.81 | 5775 | 9.507 | 9.131 | 8.305 | 0 | 8.8235 | 0 | 9.342 | 8.681 | 8.056 | 0 | 8.6045 | 0 | 9.189 | 8.6065 | 7.851
|  | 30 | 208 | 190 | 172 |  | 204 |  | 198 | 184 | 160 |  | 179 |  | 170 | 150 | 130 | -13.60789 | -19 |  | 4.020833 | 87.58 | 5790 | 9.54 | 9.158 | 8.326 | 0 | 8.8485 | 0 | 9.372 | 8.758 | 8.074 | 0 | 8.6265 | 0 | 9.214 | 8.6235 | 7.86
|  | 60 | 287 | 261 | 235 |  | 265 |  | 269 | 207 | 204 |  | 235 |  | 235 | 196 | 157 | -13.60789 | -19 |  | 4.041667 | 87.81 | 5820 | 9.619 | 9.229 | 8.389 | 0 | 8.9095 | 0 | 9.443 | 8.781 | 8.118 | 0 | 8.6825 | 0 | 9.279 | 8.6695 | 7.887
|  | 90 | 343 | 304 | 265 |  | 314 |  | 320 | 220 | 230 |  | 275 |  | 280 | 234 | 188 | -13.60789 | -19 |  | 4.0625 | 87.94 | 5850 | 9.675 | 9.272 | 8.419 | 0 | 8.9585 | 0 | 9.494 | 8.794 | 8.144 | 0 | 8.7225 | 0 | 9.324 | 8.7075 | 7.918
|  | 120 | 390 | 392.5 | 395 |  | 351 |  | 362 | 301 | 256 |  | 308 |  | 319 | 265.5 | 212 | -13.60789 | -19 |  | 4.083333 | 88.75 | 5880 | 9.722 | 9.3605 | 8.549 | 0 | 8.9955 | 0 | 9.536 | 8.875 | 8.17 | 0 | 8.7555 | 0 | 9.363 | 8.739 | 7.942
|  | 180 | 476 | 435.5 | 395 |  | 421 |  | 441 | 321 | 311 |  | 371 |  | 391 | 374 | 357 | -13.60789 | -19 |  | 4.125 | 88.95 | 5940 | 9.808 | 9.4035 | 8.549 | 0 | 9.0655 | 0 | 9.615 | 8.895 | 8.225 | 0 | 8.8185 | 0 | 9.435 | 8.8475 | 8.087
|  | 240 | 550 | 503.5 | 457 |  | 483 |  | 510 | 408 | 358 |  | 426 |  | 452 | 426 | 400 | -13.60789 | -19 |  | 4.166667 | 89.82 | 6000 | 9.882 | 9.4715 | 8.611 | 0 | 9.1275 | 0 | 9.684 | 8.982 | 8.272 | 0 | 8.8735 | 0 | 9.496 | 8.8995 | 8.13
|  | 1440 | 1205 | 1099 | 993 |  | 1040 |  | 1124 | 908 | 800 |  | 937 |  | 1023 | 864.5 | 706 | -13.60789 | -19 |  | 5 | 94.82 | 7200 | 10.537 | 10.067 | 9.147 | 0 | 9.6845 | 0 | 10.298 | 9.482 | 8.714 | 0 | 9.3845 | 0 | 10.067 | 9.338 | 8.436
|  | 4320 | 1574 | 1578.5 | 1583 |  | 1587 |  | 1815 | 1516 | 1364 |  | 1552 |  | 1681 | 1456.5 | 1232 | -13.60789 | -19 | 3hari | 7 | 100.9 | 10080 | 10.906 | 10.5465 | 9.737 | 0 | 10.2315 | 0 | 10.989 | 10.09 | 9.278 | 0 | 9.9995 | 0 | 10.725 | 9.93 | 8.962
| Kenaikan beban dilakukan setiap hari atau setelah penurunan selesai | [16 empty] | -10.88632 | -15.2 | 6 | 7.003472 | 100.9 | 10085 | 10.906 | 10.5315 | 9.707 | 0 | 10.2085 | 0 | 10.948 | 10.09 | 9.248 | 0 | 9.9315 | 0 | 10.692 | 9.9065 | 8.948
[18 empty] | -10.88632 | -15.2 |  | 7.006944 | 100.9 | 10090 | 10.906 | 10.529 | 9.702 | 0 | 10.2075 | 0 | 10.941 | 10.09 | 9.245 | 0 | 9.9295 | 0 | 10.688 | 9.898 | 8.935
| 6 | 5 | 1574 | 1563.5 | 1553 |  | 1564 |  | 1774 | 1516 | 1334 |  | 1484 |  | 1648 | 1433 | 1218 | -10.88632 | -15.2 |  | 7.010417 | 100.89 | 10095 | 10.906 | 10.5285 | 9.701 | 0 | 10.2075 | 0 | 10.938 | 10.089 | 9.244 | 0 | 9.9285 | 0 | 10.684 | 9.8955 | 8.934
|  | 10 | 1574 | 1561 | 1548 |  | 1563 |  | 1767 | 1516 | 1331 |  | 1482 |  | 1644 | 1424.5 | 1205 | -10.88632 | -15.2 |  | 7.020833 | 100.88 | 10110 | 10.906 | 10.5275 | 9.699 | 0 | 10.2075 | 0 | 10.935 | 10.088 | 9.241 | 0 | 9.9255 | 0 | 10.681 | 9.893 | 8.932
|  | 15 | 1574 | 1560.5 | 1547 |  | 1563 |  | 1764 | 1515 | 1330 |  | 1481 |  | 1640 | 1422 | 1204 | -10.88632 | -15.2 |  | 7.041667 | 100.88 | 10140 | 10.906 | 10.526 | 9.696 | 0 | 10.2075 | 0 | 10.934 | 10.088 | 9.241 | 0 | 9.9235 | 0 | 10.68 | 9.8915 | 8.93
|  | 30 | 1574 | 1559.5 | 1545 |  | 1563 |  | 1761 | 1514 | 1327 |  | 1478 |  | 1637 | 1419.5 | 1202 | -10.88632 | -15.2 |  | 7.0625 | 100.88 | 10170 | 10.906 | 10.526 | 9.696 | 0 | 10.2075 | 0 | 10.934 | 10.088 | 9.241 | 0 | 9.9235 | 0 | 10.68 | 9.8915 | 8.93
|  | 60 | 1574 | 1558 | 1542 |  | 1563 |  | 1760 | 1514 | 1327 |  | 1476 |  | 1636 | 1418 | 1200 | -10.88632 | -15.2 |  | 7.083333 | 100.88 | 10200 | 10.906 | 10.526 | 9.696 | 0 | 10.2075 | 0 | 10.934 | 10.088 | 9.241 | 0 | 9.9235 | 0 | 10.68 | 9.8915 | 8.93
|  | 90 | 1574 | 1558 | 1542 |  | 1563 |  | 1760 | 1514 | 1327 |  | 1476 |  | 1636 | 1418 | 1200 | -10.88632 | -15.2 |  | 7.125 | 100.88 | 10260 | 10.906 | 10.526 | 9.696 | 0 | 10.2075 | 0 | 10.934 | 10.088 | 9.241 | 0 | 9.9235 | 0 | 10.68 | 9.8915 | 8.93
|  | 120 | 1574 | 1558 | 1542 |  | 1563 |  | 1760 | 1514 | 1327 |  | 1476 |  | 1636 | 1418 | 1200 | -10.88632 | -15.2 |  | 7.166667 | 100.88 | 10320 | 10.906 | 10.526 | 9.696 | 0 | 10.2075 | 0 | 10.934 | 10.088 | 9.241 | 0 | 9.9235 | 0 | 10.68 | 9.8915 | 8.93
|  | 180 | 1574 | 1558 | 1542 |  | 1563 |  | 1760 | 1514 | 1327 |  | 1476 |  | 1636 | 1418 | 1200 | -10.88632 | -15.2 |  | 8 | 100.88 | 11520 | 10.906 | 10.526 | 9.696 | 0 | 10.2075 | 0 | 10.934 | 10.088 | 9.241 | 0 | 9.9235 | 0 | 10.68 | 9.8915 | 8.93
|  | 240 | 1574 | 1558 | 1542 |  | 1563 |  | 1760 | 1514 | 1327 |  | 1476 |  | 1636 | 1418 | 1200
|  | 1440 | 1574 | 1558 | 1542 |  | 1563 |  | 1760 | 1514 | 1327 |  | 1476 |  | 1636 | 1418 | 1200
|  |  | Beban timbunan |  | BD | 7.16205 | gr/cm3 | 0.00716205 | kg/cm3
|  |  |  | tebal (cm) |  | q (kg/cm2)
|  |  | 1 | 3.8 |  | 0.02721579
|  |  | 2 | 7.6 |  | 0.05443158
|  |  | 3 | 11.4 |  | 0.08164737
|  |  | 4 | 15.2 |  | 0.1088632
|  |  | 5 | 19 |  | 0.1360789
A
B
C
D
E
A"
A'
C"
C'
E"
E'
A
B
C
D
E
A"
A'
C"
C'
E"
E'
A
B
C
D
E
A"
A'
C"
C'
E"
E'

## Defleksi
Hari pertama
Titik |  | A | B | C | D | E
| Jarak (cm) | 0 | 15 | 30 | 45 | 60
1 | 0 | 20.91 | 21.335 | 21.76 | 21.545 | 21.33
2 | 14 | 24.16 | 24.65 | 24.785 | 25.01 | 25.14
3 | 28 | 27.9 | 27.855 | 27.81 | 27.905 | 28
Titik pengukuran
| 1 | 4 | 7 | 10 | 13
| 2 | 5 | 8 | 11 | 14
| 3 | 6 | 9 | 12 | 15
| A (0,0) | B | C | D | E (60,0)
Hari kedua
Titik |  | A | B | C | D | E
| Jarak (cm) | 0 | 15 | 30 | 45 | 60
1 | 0 | 45.49 | 45.605 | 45.72 | 45.74 | 45.76
2 | 14 | 50 | 50.55 | 50.985 | 51.16 | 51.475
3 | 28 | 55 | 55.465 | 55.93 | 56.085 | 56.24
Titik pengukuran
| 1 | 4 | 7 | 10 | 13
| 2 | 5 | 8 | 11 | 14
| 3 | 6 | 9 | 12 | 15
| A (0,0) | B | C | D | E (60,0)
Hari ketiga
Titik |  | A | B | C | D | E
| Jarak (cm) | 0 | 15 | 30 | 45 | 60
1 | 0 | 66.64 | 66.505 | 66.37 | 66.085 | 65.8
2 | 14 | 72.82 | 70.65 | 70.925 | 70.64 | 71.535
3 | 28 | 74.5 | 74.69 | 74.88 | 75.21 | 75.54
Titik pengukuran
| 1 | 4 | 7 | 10 | 13
| 2 | 5 | 8 | 11 | 14
| 3 | 6 | 9 | 12 | 15
| A (0,0) | B | C | D | E (60,0)
Hari keempat
Titik |  | A | B | C | D | E
| Jarak (cm) | 0 | 15 | 30 | 45 | 60
1 | 0 | 81.54 | 80.34 | 79.14 | 78.22 | 77.3
2 | 14 | 89.68 | 86.445 | 85.74 | 84.475 | 84.735
3 | 28 | 93.32 | 92.53 | 91.74 | 91.09 | 90.44
Titik pengukuran
| 1 | 4 | 7 | 10 | 13
| 2 | 5 | 8 | 11 | 14
| 3 | 6 | 9 | 12 | 15
| A (0,0) | B | C | D | E (60,0)
Hari kelima
Titik |  | A | B | C | D | E
| Jarak (cm) | 0 | 15 | 30 | 45 | 60
1 | 0 | 91.47 | 89.305 | 87.14 | 85.75 | 84.36
2 | 14 | 100.67 | 96.845 | 94.82 | 93.845 | 93.38
3 | 28 | 105.37 | 104.175 | 102.98 | 101.825 | 100.67
Titik pengukuran
| 1 | 4 | 7 | 10 | 13
| 2 | 5 | 8 | 11 | 14
| 3 | 6 | 9 | 12 | 15
| A (0,0) | B | C | D | E (60,0)
Hari ketujuh
Titik |  | A | B | C | D | E
| Jarak (cm) | 0 | 15 | 30 | 45 | 60
1 | 0 | 97.37 | 95.075 | 92.78 | 91.2 | 89.62
2 | 14 | 105.465 | 102.315 | 100.9 | 99.995 | 99.3
3 | 28 | 109.06 | 109.475 | 109.89 | 108.57 | 107.25
Hari | 1 | 2 | 3 | 4 | 5 | 7
Arah Memanjang
-30 | 24.16 | 50 | 72.82 | 89.68 | 100.67 | 105.465
-15 | 24.65 | 50.55 | 70.65 | 86.445 | 96.845 | 102.315
0 | 24.785 | 50.985 | 70.925 | 85.74 | 94.82 | 100.9
15 | 25.01 | 51.16 | 70.64 | 84.475 | 93.845 | 99.995
30 | 25.14 | 51.475 | 71.535 | 84.735 | 93.38 | 99.3
Srerata | 24.749 | 50.834 | 71.314 | 86.215 | 95.912 | 101.595
Arah Melintang
-14 | 21.76 | 45.72 | 66.37 | 79.14 | 87.14 | 92.78
0 | 24.785 | 50.985 | 70.925 | 85.74 | 94.82 | 100.9
14 | 27.81 | 55.93 | 74.88 | 91.74 | 102.98 | 109.89
Hubungan tekanan (p) dan penurunan rerata pelat (d)
[8 empty] | p (kPa) | d (m)
[8 empty] | 0 | 0
[8 empty] | 2.721579 | 0.024749
[8 empty] | 5.443158 | 0.050834
[8 empty] | 8.164737 | 0.071314 |  | p | d
[8 empty] | 10.88632 | 0.086215 |  | 12 | 0
[8 empty] | 13.60789 | 0.095912 |  | 12 | 0.0936
[11 empty] | 0 | 0.0936
Koefisisen reaksi subgrade (k) = p/d
[8 empty] | k = | 128.2051 | kN/m3 | 106.8376
|  | Pengamatan |  | BOEF
| Jarak (m) | defleksi (mm) |  | Jarak (m) | defleksi (mm)
| 0 | 100.67 |  | 0 | 25.048
| 0.15 | 96.845 |  | 0.006 | 25.048
| 0.3 | 94.82 |  | 0.012 | 25.048
| 0.45 | 93.845 |  | 0.018 | 25.048
| 0.6 | 93.38 |  | 0.024 | 25.048
|  |  |  | 0.03 | 25.048
|  |  |  | 0.036 | 25.048
|  |  |  | 0.042 | 25.048
|  |  |  | 0.048 | 25.048
|  |  |  | 0.054 | 25.048
|  |  |  | 0.06 | 25.048
|  |  |  | 0.066 | 25.048
|  |  |  | 0.072 | 25.048
|  |  |  | 0.078 | 25.048
|  |  |  | 0.084 | 25.048
|  |  |  | 0.09 | 25.048
|  |  |  | 0.096 | 25.048
|  |  |  | 0.102 | 25.048
|  |  |  | 0.108 | 25.048
|  |  |  | 0.114 | 25.048
|  |  |  | 0.12 | 25.048
|  |  |  | 0.126 | 25.048
|  |  |  | 0.132 | 25.048
|  |  |  | 0.138 | 25.048
|  |  |  | 0.144 | 25.048
|  |  |  | 0.15 | 25.048
|  |  |  | 0.156 | 25.048
|  |  |  | 0.162 | 25.048
|  |  |  | 0.168 | 25.048
|  |  |  | 0.174 | 25.048
|  |  |  | 0.18 | 25.048
|  |  |  | 0.186 | 25.048
|  |  |  | 0.192 | 25.048
|  |  |  | 0.198 | 25.048
|  |  |  | 0.204 | 25.048
|  |  |  | 0.21 | 25.048
|  |  |  | 0.216 | 25.048
|  |  |  | 0.222 | 25.048
|  |  |  | 0.228 | 25.048
|  |  |  | 0.234 | 25.048
|  |  |  | 0.24 | 25.048
|  |  |  | 0.246 | 25.048
|  |  |  | 0.252 | 25.048
|  |  |  | 0.258 | 25.048
|  |  |  | 0.264 | 25.048
|  |  |  | 0.27 | 25.048
|  |  |  | 0.276 | 25.048
|  |  |  | 0.282 | 25.048
|  |  |  | 0.288 | 25.048
|  |  |  | 0.294 | 25.048
|  |  |  | 0.3 | 25.048
|  |  |  | 0.306 | 25.048
|  |  |  | 0.312 | 25.048
|  |  |  | 0.318 | 25.048
|  |  |  | 0.324 | 25.048
|  |  |  | 0.33 | 25.048
|  |  |  | 0.336 | 25.048
|  |  |  | 0.342 | 25.048
|  |  |  | 0.348 | 25.048
|  |  |  | 0.354 | 25.048
|  |  |  | 0.36 | 25.048
|  |  |  | 0.366 | 25.048
|  |  |  | 0.372 | 25.048
|  |  |  | 0.378 | 25.048
|  |  |  | 0.384 | 25.048
|  |  |  | 0.39 | 25.048
|  |  |  | 0.396 | 25.048
|  |  |  | 0.402 | 25.048
|  |  |  | 0.408 | 25.048
|  |  |  | 0.414 | 25.048
|  |  |  | 0.42 | 25.048
|  |  |  | 0.426 | 25.048
|  |  |  | 0.432 | 25.048
|  |  |  | 0.438 | 25.048
|  |  |  | 0.444 | 25.048
|  |  |  | 0.45 | 25.048
|  |  |  | 0.456 | 25.048
|  |  |  | 0.462 | 25.048
|  |  |  | 0.468 | 25.048
|  |  |  | 0.474 | 25.048
|  |  |  | 0.48 | 25.048
|  |  |  | 0.486 | 25.048
|  |  |  | 0.492 | 25.048
|  |  |  | 0.498 | 25.048
|  |  |  | 0.504 | 25.048
|  |  |  | 0.51 | 25.048
|  |  |  | 0.516 | 25.048
|  |  |  | 0.522 | 25.048
|  |  |  | 0.528 | 25.048
|  |  |  | 0.534 | 25.048
|  |  |  | 0.54 | 25.048
|  |  |  | 0.546 | 25.048
|  |  |  | 0.552 | 25.048
|  |  |  | 0.558 | 25.048
|  |  |  | 0.564 | 25.048
|  |  |  | 0.57 | 25.048
|  |  |  | 0.576 | 25.048
|  |  |  | 0.582 | 25.048
|  |  |  | 0.588 | 25.048
|  |  |  | 0.594 | 25.048
|  |  |  | 0.6 | 25.048

## Kec s
Kecepatan penurunan (mm/menit)
| Waktu (menit) | 2.721579 |  |  | 5.443158 |  | 8.164737 |  | 10.88632 |  | 13.60789
|  | Penurunan (mm) |  | Penurunan (mm) |  | Penurunan (mm) |  | Penurunan (mm) |  | Penurunan (mm)
| 5 | 16.3 | 3.26 | 12.19 | 2.438 | 5.98 | 1.196 | 2.44 | 0.488 | 0.99 | 0.198
| 10 | 16.975 | 1.6975 | 13.23 | 1.323 | 6.16 | 0.616 | 2.97 | 0.297 | 1.05 | 0.105
| 15 | 17.37 | 1.158 | 14.21 | 0.9473333 | 7 | 0.4666667 | 3.01 | 0.2006667 | 1.07 | 0.07133333
| 30 | 18.295 | 0.6098333 | 15.4 | 0.5133333 | 8 | 0.2666667 | 3.96 | 0.132 | 1.84 | 0.06133333
| 60 | 19.14 | 0.319 | 17.19 | 0.2865 | 10.05 | 0.1675 | 5.12 | 0.08533333 | 2.07 | 0.0345
| 90 | 19.845 | 0.2205 | 18.19 | 0.2021111 | 11.22 | 0.1246667 | 5.27 | 0.05855556 | 2.2 | 0.02444444
| 120 | 20.375 | 0.1697917 | 19.55 | 0.1629167 | 12 | 0.1 | 6.01 | 0.05008333 | 3.01 | 0.02508333
| 180 | 20.585 | 0.1143611 | 20.21 | 0.1122778 | 12.94 | 0.07188889 | 7.01 | 0.03894444 | 3.21 | 0.01783333
| 240 | 20.785 | 0.08660417 | 20.35 | 0.08479167 | 14.48 | 0.06033333 | 7.92 | 0.033 | 4.08 | 0.017
| 1440 | 24.785 | 0.01721181 | 26.2 | 0.01819444 | 19.94 | 0.01384722 | 14.815 | 0.01028819 | 9.08 | 0.006305556
|  | 2.721579 | 5.443158 | 8.164737 | 10.88632 | 13.60789
| 5 | 16.3 | 36.975 | 56.965 | 73.365 | 86.73
| 10 | 16.975 | 38.015 | 57.145 | 73.895 | 86.79
| 15 | 17.37 | 38.995 | 57.985 | 73.935 | 86.81
| 30 | 18.295 | 40.185 | 58.985 | 74.885 | 87.58
| 60 | 19.14 | 41.975 | 61.035 | 76.045 | 87.81
| 90 | 19.845 | 42.975 | 62.205 | 76.195 | 87.94
| 120 | 20.375 | 44.335 | 62.985 | 76.935 | 88.75
| 180 | 20.585 | 44.995 | 63.925 | 77.935 | 88.95
| 240 | 20.785 | 45.135 | 65.465 | 78.845 | 89.82
| 1440 | 24.785 | 50.985 | 70.925 | 85.74 | 94.82
| Tinggi (cm) | Tekanan vs penurunan
| 1.9 | Tekanan | Pelat
0 | 0 | 0 | 0
2 | 3.8 | 2.721579 | 24.785
4 | 7.6 | 5.443158 | 50.985
6 | 11.4 | 8.164737 | 70.925
8 | 15.2 | 10.88632 | 85.74
10 | 19 | 13.60789 | 94.82
|  | 16.32947 | 70.5768

## Kec konsolidasi
[13 empty] | m = | 1
| T | [11 empty] | M = | 4.712389 | 30 | derajat
z/H | 0.05 | 0.1 | 0.15 | 0.2 | 0.3 | 0.4 | 0.5 | 0.6 | 0.7 | 0.8 | 0.9 | 1 |  |  | 0.5235988 | radian
0 | 1 | 1 | 1 | 1 | 1 | 1 | 1 | 1 | 1 | 1 | 1 | 1 |  |  | 30
0.05 | 0.8965071 | 0.8820441 | 0.8533097 | 0.8009529 | 0.5239166 | -0.6139908 | -6.755503 | -51.82138 | -508.918 | -6976.211 | -135316.6 | -3719780.9
0.1 | 0.7987333 | 0.7706065 | 0.7147256 | 0.6129052 | 0.07414168 | -2.138792 | -14.08244 | -101.7238 | -990.6579 | -13567.86 | -263156.5 | -7234007.1
0.15 | 0.7120815 | 0.6718452 | 0.5919057 | 0.4462484 | -0.3244702 | -3.490143 | -20.57591 | -145.9498 | -1417.599 | -19409.69 | -376454.3 | -10348480.9
0.2 | 0.6413401 | 0.5912178 | 0.4916372 | 0.310192 | -0.6498916 | -4.593369 | -25.8771 | -182.0552 | -1766.147 | -24178.89 | -468949.1 | -12891095.8
0.25 | 0.5904183 | 0.5331798 | 0.419461 | 0.2122545 | -0.8841398 | -5.387503 | -29.69305 | -208.045 | -2017.043 | -27611.9 | -535529.7 | -14721346.8
0.3 | 0.56213 | 0.5009383 | 0.3793654 | 0.1578479 | -1.01427 | -5.828664 | -31.8129 | -222.483 | -2156.422 | -29519.01 | -572516.7 | -15738093.7
0.35 | 0.5580386 | 0.4962751 | 0.3735661 | 0.1499788 | -1.033091 | -5.892471 | -32.11951 | -224.5712 | -2176.581 | -29794.85 | -577866.3 | -15885151.0
0.4 | 0.57837 | 0.5194477 | 0.4023837 | 0.189082 | -0.9395639 | -5.575399 | -30.59592 | -214.1943 | -2076.406 | -28424.16 | -551282.9 | -15154392.2
0.45 | 0.6220007 | 0.5691758 | 0.4642257 | 0.2729967 | -0.7388557 | -4.89497 | -27.32634 | -191.9258 | -1861.434 | -25482.7 | -494235.5 | -13586199.3
0.5 | 0.6865197 | 0.6427113 | 0.5556746 | 0.3970857 | -0.4420581 | -3.888783 | -22.49144 | -158.9961 | -1543.543 | -21133 | -409876.4 | -11267230.8
0.55 | 0.7683617 | 0.7359906 | 0.6716771 | 0.5544918 | -0.06557217 | -2.612442 | -16.3584 | -117.2251 | -1140.301 | -15615.43 | -302867.5 | -8325633.3
0.6 | 0.8630041 | 0.8438591 | 0.8058227 | 0.7365168 | 0.3697975 | -1.136477 | -9.266137 | -68.92087 | -673.9902 | -9234.895 | -179122 | -4923959.8
0.65 | 0.9652169 | 0.960356 | 0.9506986 | 0.9331019 | 0.8399922 | 0.4575508 | -1.606562 | -16.75284 | -170.3793 | -2343.984 | -45478.14 | -1250187.6
0.7 | 1.069352 | 1.079044 | 1.098299 | 1.133384 | 1.319029 | 2.081554 | 6.197053 | 36.39622 | 342.702 | 4676.511 | 90678.89 | 2492670.3
0.75 | 1.169654 | 1.193363 | 1.240467 | 1.326295 | 1.780436 | 3.645791 | 13.71348 | 87.58928 | 836.9009 | 11438.64 | 221825.1 | 6097782.9
0.8 | 1.260582 | 1.296998 | 1.369347 | 1.501175 | 2.198716 | 5.06382 | 20.52735 | 133.9974 | 1284.908 | 17568.72 | 340713.2 | 9365931.1
0.85 | 1.337109 | 1.38422 | 1.477817 | 1.64836 | 2.550755 | 6.257283 | 26.26214 | 173.0561 | 1661.966 | 22728 | 440773.5 | 12116516.5
0.9 | 1.395008 | 1.45021 | 1.559883 | 1.759716 | 2.817099 | 7.160227 | 30.60095 | 202.6069 | 1947.238 | 26631.39 | 516476.7 | 14197541.3
0.95 | 1.431079 | 1.491322 | 1.611009 | 1.829091 | 2.98303 | 7.722756 | 33.30399 | 221.0169 | 2124.961 | 29063.18 | 563639.3 | 15494007.8
1 | 1.443328 | 1.505283 | 1.628371 | 1.85265 | 3.039378 | 7.913784 | 34.22192 | 227.2687 | 2185.314 | 29888.98 | 579655.2 | 15934273.0
1.05 | 1.431079 | 1.491322 | 1.611009 | 1.829091 | 2.98303 | 7.722756 | 33.30399 | 221.0169 | 2124.961 | 29063.18 | 563639.3 | 15494007.8
1.1 | 1.395008 | 1.45021 | 1.559883 | 1.759716 | 2.817099 | 7.160227 | 30.60095 | 202.6069 | 1947.238 | 26631.39 | 516476.7 | 14197541.3
1.15 | 1.337109 | 1.38422 | 1.477817 | 1.64836 | 2.550755 | 6.257283 | 26.26214 | 173.0561 | 1661.966 | 22728 | 440773.5 | 12116516.5
1.2 | 1.260582 | 1.296998 | 1.369347 | 1.501175 | 2.198716 | 5.06382 | 20.52735 | 133.9974 | 1284.908 | 17568.72 | 340713.2 | 9365931.1
1.25 | 1.169654 | 1.193363 | 1.240467 | 1.326295 | 1.780436 | 3.645791 | 13.71348 | 87.58928 | 836.9009 | 11438.64 | 221825.1 | 6097782.9
1.3 | 1.069352 | 1.079044 | 1.098299 | 1.133384 | 1.319029 | 2.081554 | 6.197053 | 36.39622 | 342.702 | 4676.511 | 90678.89 | 2492670.3
1.35 | 0.9652169 | 0.960356 | 0.9506986 | 0.9331019 | 0.8399922 | 0.4575508 | -1.606562 | -16.75284 | -170.3793 | -2343.984 | -45478.14 | -1250187.6
1.4 | 0.8630041 | 0.8438591 | 0.8058227 | 0.7365168 | 0.3697975 | -1.136477 | -9.266137 | -68.92087 | -673.9902 | -9234.895 | -179122 | -4923959.8
1.45 | 0.7683617 | 0.7359906 | 0.6716771 | 0.5544918 | -0.06557217 | -2.612442 | -16.3584 | -117.2251 | -1140.301 | -15615.43 | -302867.5 | -8325633.3
1.5 | 0.6865197 | 0.6427113 | 0.5556746 | 0.3970857 | -0.4420581 | -3.888783 | -22.49144 | -158.9961 | -1543.543 | -21133 | -409876.4 | -11267230.8
1.55 | 0.6220007 | 0.5691758 | 0.4642257 | 0.2729967 | -0.7388557 | -4.89497 | -27.32634 | -191.9258 | -1861.434 | -25482.7 | -494235.5 | -13586199.3
1.6 | 0.57837 | 0.5194477 | 0.4023837 | 0.189082 | -0.9395639 | -5.575399 | -30.59592 | -214.1943 | -2076.406 | -28424.16 | -551282.9 | -15154392.2
1.65 | 0.5580386 | 0.4962751 | 0.3735661 | 0.1499788 | -1.033091 | -5.892471 | -32.11951 | -224.5712 | -2176.581 | -29794.85 | -577866.3 | -15885151.0
1.7 | 0.56213 | 0.5009383 | 0.3793654 | 0.1578479 | -1.01427 | -5.828664 | -31.8129 | -222.483 | -2156.422 | -29519.01 | -572516.7 | -15738093.7
1.75 | 0.5904183 | 0.5331798 | 0.419461 | 0.2122545 | -0.8841398 | -5.387503 | -29.69305 | -208.045 | -2017.043 | -27611.9 | -535529.7 | -14721346.8
1.8 | 0.6413401 | 0.5912178 | 0.4916372 | 0.310192 | -0.6498916 | -4.593369 | -25.8771 | -182.0552 | -1766.147 | -24178.89 | -468949.1 | -12891095.8
1.85 | 0.7120815 | 0.6718452 | 0.5919057 | 0.4462484 | -0.3244702 | -3.490143 | -20.57591 | -145.9498 | -1417.599 | -19409.69 | -376454.3 | -10348480.9
1.9 | 0.7987333 | 0.7706065 | 0.7147256 | 0.6129052 | 0.07414168 | -2.138792 | -14.08244 | -101.7238 | -990.6579 | -13567.86 | -263156.5 | -7234007.1
1.95 | 0.8965071 | 0.8820441 | 0.8533097 | 0.8009529 | 0.5239166 | -0.6139908 | -6.755503 | -51.82138 | -508.918 | -6976.211 | -135316.6 | -3719780.9
2 | 1 | 1 | 1 | 1 | 1 | 1 | 1 | 1 | 1 | 1 | 1 | 1

## Kalibrasi letak dial
Dial
t (menit) | 1a | 1b | E(%) | 2a | 2b | E(%) | 1a | 1b | E(%) | 2a | 2b
5 | 1.26 | 1.29 | 2.380952 | 1.22 | 1.28 | 4.918033 | 126 | 129 | 2.380952 | 122 | 128
10 | 1.49 | 1.41 | -5.369128 | 1.34 | 1.42 | 5.970149 | 149 | 141 | -5.369128 | 134 | 142
15 | 1.68 | 1.59 | -5.357143 | 1.42 | 1.54 | 8.450704 | 168 | 159 | -5.357143 | 142 | 154
30 | 1.98 | 1.88 | -5.050505 | 1.6 | 1.76 | 10 | 198 | 188 | -5.050505 | 160 | 176
60 | 2.69 | 2.59 | -3.717472 | 2.04 | 2.26 | 10.78431 | 269 | 259 | -3.717472 | 204 | 226
90 | 3.2 | 3.08 | -3.75 | 2.3 | 2.46 | 6.956522 | 320 | 308 | -3.75 | 230 | 246
120 | 3.62 | 3.5 | -3.314917 | 2.56 | 2.99 | 16.796875 | 362 | 350 | -3.314917 | 256 | 299
180 | 4.41 | 4.27 | -3.174603 | 3.11 | 3.59 | 15.43408 | 441 | 427 | -3.174603 | 311 | 359
240 | 5.1 | 4.94 | -3.137255 | 3.58 | 4.1 | 14.52514 | 510 | 494 | -3.137255 | 358 | 410
1440 | 11.24 | 11.1 | -1.245552 | 8 | 9.86 | 23.25 | 1124 | 1110 | -1.245552 | 800 | 986
|  |  | -3.173562 |  |  | 11.70858

## Hypebolic and Asaoka method
| Data |  |  |  | Hyperbolic Method |  | Asoka Method |  | Metode Steinbrenner, 1934
| t (menit) | S (cm) | 1/s | (hari) | t (menit) | S (cm) | S (cm) | 1.26492 | s (cm)
0 | 0 | 0 |  | 0 | 0 | 0 | 0 | Hy/Asaoko | 0
1 | 1440 | 2.4785 | 0.4034698 | 1 | 1440 | 2.841716 | 3.4029 | 0.8350867 | 0.494199
2 | 2880 | 5.0985 | 0.3922722 | 2 | 2880 | 4.98008 | 5.82814683 | 0.8544877 | 0.9883979
3 | 4320 | 7.0925 | 0.422982 | 3 | 4320 | 6.647463 | 7.55662 | 0.8796873 | 1.482597
4 | 5760 | 8.574 | 0.4665267 | 4 | 5760 | 7.984032 | 8.788503 | 0.9084632 | 1.976796 |  | a | 2
5 | 7200 | 9.482 | 0.5273149 | 5 | 7200 | 9.079354 | 9.666466 | 0.9392629 | 2.470995 |  | b | 3
7 | 10080 | 10.09 | 0.6937562 | 6 | 8640 | 9.993338 | 10.29219 | 0.9709632 | 2.965194 |  | t | 5
|  |  |  | 7 | 10080 | 10.76757 | 10.73814 | 1.002741 | 3.459393 |  | s | 0.2941176
sesuaikan | a = | 0.3022 |  | 8 | 11520 | 11.43184 | 11.05598 | 1.033996
| b = | 0.0497 |  | 9 | 12960 | 12.00801 | 11.28249 | 1.064304 |  |  | t | 5
|  |  |  | 10 | 14400 | 12.51251 | 11.44393 | 1.093375
Hyperbolic Method |  |  | 1 | 11 | 15840 | 12.95795 | 11.55899 | 1.121027
Penurunan akhir | Sf = | 20.12072 | cm | 12 | 17280 | 13.35411 | 11.64099 | 1.147162
Waktu 90% | tf= | 54.72435 | Hari | 13 | 18720 | 13.70874 | 11.69944 | 1.171744
|  | 78803.06 | menit | 14 | 20160 | 14.02806 | 11.74109 | 1.194783
Asaoka Method |  |  |  | 15 | 21600 | 14.31708 | 11.77077 | 1.216324
Penurunan akhir | Sf = | 11.84441 | cm | 16 | 23040 | 14.57992 | 11.79193 | 1.236432
Waktu 90% | tf= | 6.798409 | hari | 17 | 24480 | 14.81998 | 11.80701 | 1.255185
|  | 9789.709 | menit | 18 | 25920 | 15.04011 | 11.81776 | 1.27267
| 90%Sf = | 10.65997 | cm | 19 | 27360 | 15.24268 | 11.82541 | 1.288976
|  |  |  | 20 | 28800 | 15.42972 | 11.83087 | 1.304191
Hasil analisis | t90% = | 15.33673 | hari | 21 | 30240 | 15.60294 | 11.83476 | 1.318399
Untuk tebal gambut 50 cm |  |  |  | 22 | 31680 | 15.76383 | 11.83754 | 1.331682
|  |  |  | 23 | 33120 | 15.91365 | 11.83951 | 1.344114
Grafik akhir | t | sf |  | 24 | 34560 | 16.05351 | 11.84092 | 1.355766
Hyperbolic | 0 | 20.12072 |  | 25 | 36000 | 16.18437 | 11.84192 | 1.366701
| 20 | 20.12072 |  | 26 | 37440 | 16.30707 | 11.84264 | 1.37698
Asaoka | 0 | 11.84441 |  | 27 | 38880 | 16.42236 | 11.84315 | 1.386655
| 20 | 11.84441 |  | 28 | 40320 | 16.53088 | 11.84351 | 1.395775
|  |  |  | 29 | 41760 | 16.63321 | 11.84377 | 1.404385
|  |  |  | 30 | 43200 | 16.72987 | 11.84396 | 1.412524
|  |  |  | 31 | 44640 | 16.82131 | 11.84409
|  |  |  | 32 | 46080 | 16.90796 | 11.84418
|  |  |  | 33 | 47520 | 16.99017 | 11.84425
|  |  |  | 34 | 48960 | 17.06827 | 11.8443
|  |  |  | 35 | 50400 | 17.14258 | 11.84433
|  |  |  | 36 | 51840 | 17.21335 | 11.84435
|  |  |  | 37 | 53280 | 17.28084 | 11.84437
|  |  |  | 38 | 54720 | 17.34526 | 11.84438
|  |  |  | 39 | 56160 | 17.40683 | 11.84439
|  |  |  | 40 | 57600 | 17.46572
|  | Asaoka Method (1978) | [7 empty] | Li method (2014)
Data
0 | t (menit) | rn-1 (cm) | rn (cm) | rt (cm)
0 | 0 | 0 |  | 0
1 | 1440 | 2.4785 | 5.0985 | 3.4029
2 | 2880 | 5.0985 | 7.0925 | 5.82814683
3 | 4320 | 7.0925 | 8.574 | 7.55662
4 | 5760 | 8.574 | 9.482 | 8.788503
5 | 7200 | 9.482 | 10.09 | 11.77635
7 | 10080 | 10.09
| Penurunan akhir = rf = | 11.84441
| b = | 0.7127 | rO = | 3.4029
| 0 | 0 | 0 | 11.84441
| 1 | 1 | 11.84441 | 11.84441
| 2 | 2 | 11.84441 | 0
| 3 | 3
| 4 | 4
| 5 | 5
| 6 | 6
| 7 | 7
| 8 | 8
| 9 | 9
| 10 | 10
| 11 | 11
| 12 | 12
| 13 | 13
a = 0,3022
b = 0,0497
1
b
1
rO
1
1
sf (Asaoka method)
sf (Hyperbolic method)

## Stainbrener
Data-data
| Metode Steinbrenner, 1934 | [8 empty] | 12
| H = | 0.5 | m |  |  | untuk sudut 1/4 bujur sangkar |  |  |  | 11
| B = | 0.14 | m |  |  | L = | 0.3 | m |  | 10
| E = | 130 | kPa |  |  | 2L |  |  |  | 9
| u = | 0.35 | [5 empty] | 2B |  | 8
| L/B = | 2.142857 | [6 empty] | Persamaan ini hanya untuk seperempat bagian pelat, sehingga untuk menentukan penurunan di pusat pelat perlu dikalikan empat. Pelat fondasi yang digunakan berbentuk bujur sangkar, dengan demikian perbandingan L/B = 1, H/B = 0,6/0,075 = 8. Dengan menggunakan faktor F1 dan F2 dari Gambar 4.14, | 7
| H/B = | 3.571429 | [7 empty] | 6
5
4
| Tekanan | [5 empty] | Penurunan | Eksperimen |  | 3
| (kPa) | Li (m) | L/B | F1 | F2 | Ip | (cm) | (cm) |  | 2
0 | 0 | 0 | 0 | 0 |  | 0 | 0 | 0 |  | 1
1 | 2.721579 | 0.581 | 4.15 | 0.425 | 0.12 | 0.4215375 | 0.494199 | 2.4785
2 | 5.443158 | 0.543 | 3.878571 | 0.428 | 0.11 | 0.42012 | 0.9883979 | 5.0985
3 | 8.164737 | 0.505 | 3.607143 | 0.431 | 0.1 | 0.4187025 | 1.482597 | 7.0925 |  |  | 58.1
4 | 10.88632 | 0.467 | 3.335714 | 0.434 | 0.098 | 0.420525 | 1.976796 | 8.574
5 | 13.60789 | 0.429 | 3.064286 | 0.436 | 0.097 | 0.421875 | 2.470995 | 9.482 |  |  | 54.3
6 | 16.32947 | 0.391 | 2.792857 | 0.45 | 0.095 | 0.43335 | 2.965194 | 10.09
7 | 19.05105 |  |  |  |  | 0 | 3.459393 |  |  |  | 50.5
8 | 21.77263 |  |  |  |  | 0 | 3.953592
9 | 24.49421 |  |  |  |  | 0 | 4.447791 |  |  |  | 46.7
10 | 27.21579 |  |  |  |  | 0 | 4.94199
42.9
39.1